## Форма для намыва
Ф-063 |  |  | Журнал первичных и промежуточных результатов состава грунтов ареометрическим методом при промывке ГОСТ 12536-2014
№ | Вписать номер без преффикса | Регистационный номер пробы | Номер колбы | Номер колбы | Номер ареометра | 1 замер | 2 замер | 3 замер | Номер чашки | Содержание растительных остатков | Масса фракций, г | [6 empty] | Дата проведения испытаний | Наименование объекта | процентное содержание Р.О. в пробе
[11 empty] | >10 | 5-10 | 5-2 | 2-1 | 1-0,5 | 0,5-0,25 | 0,25-0,10
|  |  | Масса возд. сух. навески, г | Масса возд. сух. навески, г с учетом РО |  | Температура, °С | Температура, °С | Температура, °С
1 | 10126 | 26_10126 | 1 | 1 | 1476 | 11.3 | 8 | 5.1 | 1а | - | - | 0.4 | 1.2 | 0.8 | 1.23 | 0.97 | 1.71 | - | ВСЖМ 123-126 - 2 | - | взмучивает Паша берет фил | 1
|  |  | 30.45 | 30.45 |  | 20.5 | 20.5 | 21
2 | 10107 | 26_10107 | 2 | 2 | 1476 | 14 | 2.2 | 0 | 2а | - | - | - | - | - | 0.02 | 0.04 | 0.09 | - | ВСЖМ 123-126 - 2 | -
|  |  | 30.16 | 30.16 |  | 20.5 | 20.5 | 21
3 | 09930 | 26_09930 | 3 | 3 | 1476 | 12.9 | 7.8 | 2.8 | 3а | - | - | - | - | - | 1.78 | 1.09 | 0.8 | - | ВСЖМ 123-126 - 1 | -
|  |  | 30.1 | 30.1 |  | 20.5 | 20.5 | 21
4 | 09913 | 26_09913 | 4 | 4 | 1476 | 11.1 | 6.9 | 2 | 4а | - | - | - | - | - | 2.73 | 1.93 | 1.77 | - | ВСЖМ 123-126 - 1 | -
|  |  | 30.13 | 30.13 |  | 20.5 | 20.5 | 21
5 | 10118 | 26_10118 | 5 | 5 | 1476 | 12.9 | 7.3 | 2 | 5а | - | - | - | - | - | 1.87 | 1.48 | 1.16 | - | ВСЖМ 123-126 - 2 | -
|  |  | 30.77 | 30.77 |  | 20.5 | 20.5 | 21
6 | 10119 | 26_10119 | 6 | 6 | 1476 | 12.2 | 6.3 | 2 | 6а | - | - | - | - | - | 1.61 | 1.34 | 1.26 | - | ВСЖМ 123-126 - 2 | -
|  |  | 30.85 | 30.85 |  | 20 | 20 | 21
7 | 10128 | 26_10128 | 7 | 7 | 1476 | 12.1 | 7.3 | 2.9 | 7а | - | - | - | - | - | 1.62 | 1.46 | 1 | - | ВСЖМ 123-126 - 2 | -
|  |  | 30.02 | 30.02 |  | 20.5 | 20.5 | 21
8 | 10131 | 26_10131 | 8 | 8 | 1476 | 11.6 | 6.3 | 2 | 8а | - | - | - | - | - | 2.24 | 1.33 | 1.14 | - | ВСЖМ 123-126 - 2 | -
|  |  | 30.24 | 30.24 |  | 20 | 20 | 21
9 | 10137 | 26_10137 | 9 | 9 | 1476 | 9.1 | 5.8 | 2 | 9а | - | - | - | - | - | 2.99 | 3.09 | 2.78 | - | ВСЖМ 123-126 - 2 | -
|  |  | 31.01 | 31.01 |  | 20 | 20 | 21
10 | 10168 | 26_10168 | 10 | 10 | 1476 | 12.2 | 7.9 | 2.3 | 10а | - | - | - | - | - | 2.25 | 1.76 | 1.4 | - | ВСЖМ 123-126 - 2 | -
|  |  | 31.2 | 31.2 |  | 20 | 20 | 21
11 | 10178 | 26_10178 | 11 | 11 | 1476 | 9.1 | 7 | 4.1 | 11а | - | - | - | - | - | 3.55 | 2.48 | 3.64 | - | ВСЖМ 123-126 - 2 | -
|  |  | 30.49 | 30.49 |  | 20 | 20 | 21
12 | 10221 | 26_10221 | 12 | 12 | 1476 | 12.1 | 7.1 | 2.2 | 12а | - | - | - | - | - | 2.83 | 1.41 | 1.1 | - | ВСЖМ 123-126 - 2 | -
|  |  | 30.87 | 30.87 |  | 20 | 20 | 21
13 | 10235 | 26_10235 | 13 | 13 | 1476 | 12.1 | 7.1 | 2.2 | 13а | - | - | - | - | - | 1.97 | 1.61 | 1.55 | - | ВСЖМ 123-126 - 2 | -
|  |  | 30.75 | 30.75 |  | 20 | 20 | 21
14 | 10236 | 26_10236 | 14 | 14 | 1476 | 12.2 | 7.1 | 3 | 14а | - | - | - | - | - | 1.77 | 1.47 | 1.5 | - | ВСЖМ 123-126 - 2 | -
|  |  | 30.24 | 30.24 |  | 20 | 20 | 21
15 | 10246 | 26_10246 | 15 | 15 | 1476 | 10.9 | 5.9 | 3 | 15а | - | - | - | - | - | 2.96 | 2.38 | 2.05 | - | ВСЖМ 123-126 - 2 | -
|  |  | 30.21 | 30.21 |  | 20 | 20 | 21
16 | 10248 | 26_10248 | 16 | 16 | 1476 | 10.9 | 6 | 2 | 16а | - | - | - | - | - | 1.87 | 2.11 | 1.93 | - | ВСЖМ 123-126 - 2 | -
|  |  | 30.21 | 30.21 |  | 20 | 20 | 21
17 | 10257 | 26_10257 | 17 | 17 | 1476 | 10.2 | 8 | 4.8 | 17а | - | - | - | - | - | 2.7 | 1.87 | 2.48 | - | ВСЖМ 123-126 - 2 | -
|  |  | 30.17 | 30.17 |  | 20 | 20 | 21
18 | 10262 | 26_10262 | 18 | 18 | 1476 | 12.1 | 7.8 | 2 | 18а | - | - | - | - | - | 2.02 | 1.5 | 1.15 | - | ВСЖМ 123-126 - 2 | -
|  |  | 30.16 | 30.16 |  | 20 | 20 | 21
19 | 10388 | 26_10388 | 19 | 19 | 1476 | 12.1 | 9.1 | 5.2 | 19а | - | - | - | - | - | 1.82 | 1.16 | 1.78 | - | ВСЖМ 123-126 - 3 | -
|  |  | 30.03 | 30.03 |  | 20 | 20 | 21
20 | 10390 | 26_10390 | 20 | 20 | 1476 | 11.1 | 7 | 3.5 | 20а | - | - | - | - | - | 4.14 | 2.35 | 1.92 | - | ВСЖМ 123-126 - 3 | -
|  |  | 30.59 | 30.59 |  | 20 | 20 | 21
21 | 10391 | 26_10391 | 21 | 21 | 1476 | 10.1 | 5.7 | 2.1 | 21а | - | - | - | - | - | 3.79 | 1.78 | 1.28 | - | ВСЖМ 123-126 - 3 | -
|  |  | 30.08 | 30.08 |  | 20 | 20 | 21
22 | 10392 | 26_10392 | 22 | 22 | 1476 | 11.3 | 6.3 | 2.2 | 22а | - | - | - | - | - | 2.47 | 1.26 | 1.04 | - | ВСЖМ 123-126 - 3 | -
|  |  | 30.43 | 30.43 |  | 20 | 20 | 21
23 | 10393 | 26_10393 | 23 | 23 | 1476 | 11.9 | 8 | 2.9 | 23а | - | - | - | - | - | 2.52 | 2.02 | 1.6 | - | ВСЖМ 123-126 - 3 | -
|  |  | 30.55 | 30.55 |  | 20 | 20 | 21
24 | 10394 | 26_10394 | 24 | 24 | 1476 | 11.5 | 7 | 2.5 | 24а | - | - | - | - | - | 2.12 | 2.2 | 1.71 | - | ВСЖМ 123-126 - 3 | -
|  |  | 30.6 | 30.6 |  | 19.5 | 19.5 | 21
25 | 10395 | 26_10395 | 25 | 25 | 1476 | 11.8 | 6.4 | 2.2 | 25а | - | - | - | - | - | 3.58 | 1.93 | 1.13 | - | ВСЖМ 123-126 - 3 | -
|  |  | 30.81 | 30.81 |  | 20 | 20 | 21
26 | 10396 | 26_10396 | 26 | 26 | 1476 | 12 | 7.9 | 3 | 26а | - | - | - | - | - | 1.96 | 1.66 | 1.8 | - | ВСЖМ 123-126 - 3 | -
|  |  | 30.37 | 30.37 |  | 19.5 | 19.5 | 21
27 | 10404 | 26_10404 | 27 | 27 | 1476 | 10.1 | 7.2 | 3.2 | 27а | - | - | - | - | - | 3.34 | 2.46 | 3.39 | - | ВСЖМ 123-126 - 3 | -
|  |  | 31.64 | 31.64 |  | 20 | 20 | 21
28 | 10406 | 26_10406 | 28 | 28 | 1476 | 8.3 | 6.1 | 3.8 | 28а | - | - | - | - | - | 3.18 | 2.45 | 4.1 | - | ВСЖМ 123-126 - 3 | -
|  |  | 30.06 | 30.06 |  | 19.5 | 19.5 | 21
29 | 10407 | 26_10407 | 29 | 29 | 1476 | 10.9 | 7.8 | 5.5 | 29а | - | - | - | - | - | 2.05 | 2.37 | 2.84 | - | ВСЖМ 123-126 - 3 | -
|  |  | 30.77 | 30.77 |  | 20 | 20 | 20.5
30 | 10409 | 26_10409 | 30 | 30 | 1476 | 8.8 | 6.4 | 3.7 | 30а | - | - | - | - | - | 2.29 | 3.41 | 4.03 | - | ВСЖМ 123-126 - 3 | -
|  |  | 30.68 | 30.68 |  | 19.5 | 19.5 | 20.5
1 | 10410 | 26_10410 | 31 | 31 | 1669 | 12.3 | 7.8 | 2.5 | 1Б | - | - | - | - | - | 2.66 | 2.09 | 1.83 | - | ВСЖМ 123-126 - 3 | - |  | 2
|  |  | 30.34 | 30.34 |  | 20 | 20 | 20.5
2 | 10416 | 26_10416 | 32 | 32 | 1669 | 12.4 | 10.2 | 6.1 | 2Б | - | - | - | - | - | 1.6 | 1.26 | 1.98 | - | ВСЖМ 123-126 - 3 | -
|  |  | 30.84 | 30.84 |  | 19.5 | 19.5 | 20.5
3 | 10417 | 26_10417 | 33 | 33 | 1669 | 12.2 | 6.2 | 2.2 | 3Б | - | - | - | - | - | 3.8 | 2.14 | 1.79 | - | ВСЖМ 123-126 - 3 | -
|  |  | 31.46 | 31.46 |  | 20 | 20 | 21
4 | 10418 | 26_10418 | 34 | 34 | 1669 | 13.2 | 7.2 | 3.1 | 4Б | - | - | - | - | - | 1.77 | 1.01 | 1.14 | - | ВСЖМ 123-126 - 3 | -
|  |  | 30.51 | 30.51 |  | 19.5 | 19.5 | 21
5 | 10419 | 26_10419 | 35 | 35 | 1669 | 14.2 | 5.3 | 2 | 5Б | - | - | - | - | - | 1.32 | 0.68 | 0.55 | - | ВСЖМ 123-126 - 3 | -
|  |  | 30.12 | 30.12 |  | 20 | 20 | 21
6 | 10420 | 26_10420 | 36 | 36 | 1669 | 12 | 7.2 | 3 | 6Б | - | - | - | - | - | 3.04 | 1.46 | 1.26 | - | ВСЖМ 123-126 - 3 | -
|  |  | 30.69 | 30.69 |  | 19.5 | 19.5 | 21
7 | 10421 | 26_10421 | 37 | 37 | 1669 | 2.2 | 1.7 | 1.2 | 7Б | - | - | - | - | - | 1.25 | 0.83 | 0.65 | - | ВСЖМ 123-126 - 3 | -
|  |  | 31.02 | 31.02 |  | 20 | 20 | 21
8 | 10422 | 26_10422 | 38 | 38 | 1669 | 11.8 | 6.9 | 2 | 8Б | - | - | - | - | - | 2.95 | 1.63 | 1.37 | - | ВСЖМ 123-126 - 3 | -
|  |  | 30.37 | 30.37 |  | 20 | 20 | 21
9 | 10423 | 26_10423 | 39 | 39 | 1669 | 14.3 | 8.4 | 3 | 9Б | - | - | - | - | - | 2.01 | 1.11 | 0.7 | - | ВСЖМ 123-126 - 3 | -
|  |  | 31.8 | 31.8 |  | 20 | 20 | 21
10 | 10430 | 26_10430 | 40 | 40 | 1669 | 8.2 | 6.1 | 2.7 | 10Б | - | - | - | - | - | 5.06 | 3.19 | 4.26 | - | ВСЖМ 123-126 - 3 | -
|  |  | 31.96 | 31.96 |  | 20 | 20 | 21
11 | 10431 | 26_10431 | 41 | 41 | 1669 | 11.4 | 6.3 | 2.6 | 11Б | - | - | - | - | - | 1.42 | 1.45 | 1.68 | - | ВСЖМ 123-126 - 3 | -
|  |  | 30.29 | 30.29 |  | 20 | 20 | 21
12 | 10432 | 26_10432 | 42 | 42 | 1669 | 8.2 | 5.8 | 3.8 | 12Б | - | - | - | - | - | 2.13 | 3.59 | 4.66 | - | ВСЖМ 123-126 - 3 | -
|  |  | 30.32 | 30.32 |  | 20 | 20 | 21
13 | 10433 | 26_10433 | 43 | 43 | 1669 | 10.3 | 7.1 | 2.1 | 13Б | - | - | - | - | - | 3.14 | 1.52 | 1.02 | - | ВСЖМ 123-126 - 3 | -
|  |  | 30.26 | 30.26 |  | 20 | 20 | 21
14 | 10436 | 26_10436 | 44 | 44 | 1669 | 12 | 5.3 | 1.8 | 14Б | - | - | - | - | - | 2.56 | 1.87 | 1.48 | - | ВСЖМ 123-126 - 3 | -
|  |  | 30.44 | 30.44 |  | 20 | 20 | 21
15 | 10437 | 26_10437 | 45 | 45 | 1669 | 13.1 | 7.2 | 2.2 | 15Б | - | - | - | - | - | 2.37 | 1.65 | 1.46 | - | ВСЖМ 123-126 - 3 | -
|  |  | 32.08 | 32.08 |  | 20 | 20 | 21
16 | 10269 | 26_10269 | 46 | 46 | 1669 | 8.2 | 6.1 | 3.5 | 16Б | - | - | - | - | - | 2.95 | 2.24 | 4.5 | - | ВСЖМ 123-126 - 3 | -
|  |  | 30.38 | 30.38 |  | 20 | 20 | 21
17 | 10271 | 26_10271 | 47 | 47 | 1669 | 11.3 | 7.1 | 2.2 | 17Б | - | - | - | - | - | 3.53 | 1.73 | 1.45 | - | ВСЖМ 123-126 - 3 | -
|  |  | 30.09 | 30.09 |  | 20 | 20 | 21
18 | 10272 | 26_10272 | 48 | 48 | 1669 | 12.2 | 7.4 | 3 | 18Б | - | - | - | - | - | 2.02 | 1.17 | 0.88 | - | ВСЖМ 123-126 - 3 | -
|  |  | 31.73 | 31.73 |  | 20 | 20 | 21
19 | 10273 | 26_10273 | 49 | 49 | 1669 | 12.8 | 7.8 | 2.2 | 19Б | - | - | - | - | - | 2.73 | 1.75 | 1.9 | - | ВСЖМ 123-126 - 3 | -
|  |  | 31.98 | 31.98 |  | 20 | 20 | 21
20 | 10274 | 26_10274 | 50 | 50 | 1669 | 11.9 | 7.1 | 1.8 | 20Б | - | - | - | - | - | 3.55 | 1.96 | 1.78 | - | ВСЖМ 123-126 - 3 | -
|  |  | 31.46 | 31.46 |  | 20 | 20 | 21
21 | 10275 | 26_10275 | 51 | 51 | 1669 | 10.8 | 6.9 | 2 | 21Б | - | - | - | - | - | 2.26 | 1.65 | 1.71 | - | ВСЖМ 123-126 - 3 | -
|  |  | 30.02 | 30.02 |  | 20 | 20 | 21
22 | 10282 | 26_10282 | 52 | 52 | 1669 | 8.2 | 6.4 | 2.5 | 22Б | - | - | - | - | - | 3.43 | 3.05 | 4.08 | - | ВСЖМ 123-126 - 3 | -
|  |  | 31.02 | 31.02 |  | 20 | 20 | 21
23 | 10283 | 26_10283 | 53 | 53 | 1669 | 12.2 | 9 | 6.2 | 23Б | - | - | - | - | - | 0.96 | 1.22 | 1.95 | - | ВСЖМ 123-126 - 3 | -
|  |  | 30.45 | 30.45 |  | 20 | 20 | 21
24 | 10284 | 26_10284 | 54 | 54 | 1669 | 10.4 | 7.1 | 1.2 | 24Б | - | - | - | - | - | 4.08 | 2.44 | 1.77 | - | ВСЖМ 123-126 - 3 | -
|  |  | 30.36 | 30.36 |  | 20 | 20 | 21
25 | 10286 | 26_10286 | 55 | 55 | 1669 | 12.3 | 8 | 2.2 | 25Б | - | - | - | - | - | 1.71 | 1.29 | 1.2 | - | ВСЖМ 123-126 - 3 | -
|  |  | 31.12 | 31.12 |  | 20 | 20 | 21
26 | 10289 | 26_10289 | 56 | 56 | 1669 | 13.8 | 9.4 | 4 | 26Б | - | - | - | - | - | 1.99 | 1.04 | 0.78 | - | ВСЖМ 123-126 - 3 | -
|  |  | 31.11 | 31.11 |  | 20 | 20 | 21
27 | 10295 | 26_10295 | 57 | 57 | 1669 | 11.7 | 9 | 5 | 27Б | - | - | - | - | - | 2.07 | 1.73 | 3.05 | - | ВСЖМ 123-126 - 3 | -
|  |  | 31.91 | 31.91 |  | 20 | 20 | 21
28 | 10298 | 26_10298 | 58 | 58 | 1669 | 12.1 | 7.8 | 3 | 28Б | - | - | - | - | - | 2.12 | 1.25 | 0.99 | - | ВСЖМ 123-126 - 3 | -
|  |  | 30.85 | 30.85 |  | 20 | 20 | 21
29 | 10299 | 26_10299 | 59 | 59 | 1669 | 11.2 | 8 | 2.2 | 29Б | - | - | - | - | - | 2.87 | 2.15 | 1.84 | - | ВСЖМ 123-126 - 3 | -
|  |  | 30.22 | 30.22 |  | 20 | 20 | 21
30 | 10300 | 26_10300 | 60 | 60 | 1669 | 10.3 | 7.3 | 1.8 | 30Б | - | - | - | - | - | 3.22 | 1.96 | 1.9 | - | ВСЖМ 123-126 - 3 | -
|  |  | 30.2 | 30.2 |  | 20 | 20 | 21
1 | 10301 | 26_10301 | 61 | 61 | 1180 | 12.5 | 9 | 3.2 | 1В | - | - | - | - | - | 2.02 | 1.63 | 1.37 | - | ВСЖМ 123-126 - 3 | - | взмучивает паша, лев берет Гриша | 3
|  |  | 30.19 | 30.19 |  | 20.5 | 20.5 | 21
2 | 10302 | 26_10302 | 62 | 62 | 1180 | 13.1 | 7.9 | 3.1 | 2В | - | - | - | - | - | 1.5 | 1.44 | 1.11 | - | ВСЖМ 123-126 - 3 | -
|  |  | 30.49 | 30.49 |  | 20.5 | 20.5 | 21
3 | 10308 | 26_10308 | 63 | 63 | 1180 | 12 | 7 | 3.7 | 3В | - | - | - | - | - | 2.41 | 1.46 | 1.98 | - | ВСЖМ 123-126 - 3 | -
|  |  | 31.03 | 31.03 |  | 20.5 | 20.5 | 21
4 | 10311 | 26_10311 | 64 | 64 | 1180 | 12.1 | 8.1 | 3 | 4В | - | - | - | - | - | 4.27 | 2.38 | 1.82 | - | ВСЖМ 123-126 - 3 | -
|  |  | 32.37 | 32.37 |  | 20.5 | 20.5 | 21
5 | 10313 | 26_10313 | 65 | 65 | 1180 | 12.8 | 9.1 | 4 | 5В | - | - | - | - | - | 2.42 | 1.8 | 1.51 | - | ВСЖМ 123-126 - 3 | -
|  |  | 30.57 | 30.57 |  | 20.5 | 20.5 | 21
6 | 10314 | 26_10314 | 66 | 66 | 1180 | 13 | 8.9 | 3.9 | 6В | - | - | - | - | - | 2.13 | 1.32 | 1.42 | - | ВСЖМ 123-126 - 3 | -
|  |  | 30.13 | 30.13 |  | 20.5 | 20.5 | 20.5
7 | 10316 | 26_10316 | 67 | 67 | 1180 | 15.5 | 10 | 5.2 | 7В | - | - | - | - | - | 0.68 | 0.4 | 0.38 | - | ВСЖМ 123-126 - 3 | -
|  |  | 31.2 | 31.2 |  | 20.5 | 20.5 | 20.5
8 | 10322 | 26_10322 | 68 | 68 | 1180 | 10 | 7.8 | 4.5 | 8В | - | - | - | - | - | 2.97 | 2.74 | 3.3 | - | ВСЖМ 123-126 - 3 | -
|  |  | 30.19 | 30.19 |  | 20.5 | 20.5 | 20.5
9 | 10326 | 26_10326 | 69 | 69 | 1180 | 12.5 | 9 | 3.8 | 9В | - | - | - | - | - | 2.49 | 1.84 | 1.54 | - | ВСЖМ 123-126 - 3 | -
|  |  | 30.09 | 30.09 |  | 20.5 | 20.5 | 20.5
10 | 10309 | 26_10309 | 70 | 70 | 1180 | 14 | 10.9 | 7.7 | 10В | - | - | - | - | - | 1.85 | 0.99 | 1.07 | - | ВСЖМ 123-126 - 3 | -
|  |  | 30.72 | 30.72 |  | 20 | 20.5 | 20.5
11 | 10310 | 26_10310 | 71 | 71 | 1180 | 12.9 | 7.5 | 4 | 11В | - | - | - | - | - | 2.53 | 1.9 | 1.48 | - | ВСЖМ 123-126 - 3 | -
|  |  | 30.61 | 30.61 |  | 20 | 20 | 20.5
12 | 10327 | 26_10327 | 72 | 72 | 1180 | 13 | 9.8 | 4.3 | 12В | - | - | - | - | - | 1.98 | 1.59 | 1.54 | - | ВСЖМ 123-126 - 3 | -
|  |  | 30.73 | 30.73 |  | 20 | 20 | 20.5
13 | 10328 | 26_10328 | 73 | 73 | 1180 | 13.8 | 8.2 | 4 | 13В | - | - | - | - | - | 2.1 | 1.21 | 1.05 | - | ВСЖМ 123-126 - 3 | -
|  |  | 30.37 | 30.37 |  | 20 | 20 | 20.5
14 | 10329 | 26_10329 | 74 | 74 | 1180 | 14 | 7.1 | 3 | 14В | - | - | - | - | - | 1.3 | 1.11 | 0.74 | - | ВСЖМ 123-126 - 3 | -
|  |  | 30.66 | 30.66 |  | 20 | 20 | 20.5
15 | 10349 | 26_10349 | 75 | 75 | 1180 | 12 | 9.1 | 5.5 | 15В | - | - | - | - | - | 1.77 | 1.81 | 2.17 | - | ВСЖМ 123-126 - 3 | -
|  |  | 30.01 | 30.01 |  | 20 | 20 | 20.5
16 | 10334 | 26_10334 | 76 | 76 | 1180 | 11.1 | 8.1 | 4.5 | 16В | - | - | - | - | - | 2.66 | 2.29 | 2.86 | - | ВСЖМ 123-126 - 3 | -
|  |  | 30.15 | 30.15 |  | 20 | 20 | 20.5
17 | 10335 | 26_10335 | 77 | 77 | 1180 | 9.9 | 6.8 | 2.5 | 17В | - | - | - | - | - | 1.8 | 2.95 | 4.15 | - | ВСЖМ 123-126 - 3 | -
|  |  | 30 | 30 |  | 20 | 20 | 20.5
18 | 10337 | 26_10337 | 78 | 78 | 1180 | 14.2 | 8.7 | 3 | 18В | - | - | - | - | - | 3.46 | 1.82 | 0.97 | - | ВСЖМ 123-126 - 3 | -
|  |  | 32.41 | 32.41 |  | 20 | 20 | 21
19 | 10339 | 26_10339 | 79 | 79 | 1180 | 12.3 | 7.8 | 3 | 19В | - | - | - | - | - | 2.89 | 2.23 | 1.92 | - | ВСЖМ 123-126 - 3 | -
|  |  | 30.85 | 30.85 |  | 20 | 20 | 20.5
20 | 10340 | 26_10340 | 80 | 80 | 1180 | 12 | 8 | 3.5 | 20В | - | - | - | - | - | 3.41 | 2.35 | 1.65 | - | ВСЖМ 123-126 - 3 | -
|  |  | 30.46 | 30.46 |  | 20.5 | 20 | 20.5
21 | 10341 | 26_10341 | 81 | 81 | 1180 | 13.2 | 7.8 | 3.5 | 21В | - | - | - | - | - | 2.22 | 1.32 | 0.94 | - | ВСЖМ 123-126 - 3 | -
|  |  | 30.35 | 30.35 |  | 20.5 | 20 | 20.5
22 | 10348 | 26_10348 | 82 | 82 | 1180 | 12 | 10 | 5.2 | 22В | - | - | - | - | - | 1.63 | 2.04 | 2.42 | - | ВСЖМ 123-126 - 3 | -
|  |  | 30.71 | 30.71 |  | 20 | 19.5 | 21
23 | 10350 | 26_10350 | 83 | 83 | 1180 | 14.9 | 11.1 | 8.2 | 23В | - | - | - | - | - | 0.59 | 0.53 | 0.98 | - | ВСЖМ 123-126 - 3 | -
|  |  | 30.06 | 30.06 |  | 20 | 19.5 | 20.5
24 | 10351 | 26_10351 | 84 | 84 | 1180 | 13.3 | 10 | 3.5 | 24В | - | - | - | - | - | 2.29 | 1.85 | 1.92 | - | ВСЖМ 123-126 - 3 | -
|  |  | 31.28 | 31.28 |  | 19.5 | 19.5 | 20.5
25 | 10353 | 26_10353 | 85 | 85 | 1180 | 12.5 | 7.9 | 3 | 25В | - | - | - | - | - | 3.14 | 2.08 | 1.56 | - | ВСЖМ 123-126 - 3 | -
|  |  | 30.87 | 30.87 |  | 19.5 | 19.5 | 20.5
26 | 10355 | 26_10355 | 86 | 86 | 1180 | 12 | 6 | 2 | 26В | - | - | - | - | - | 3.5 | 1.89 | 1.51 | - | ВСЖМ 123-126 - 3 | -
|  |  | 30.24 | 30.24 |  | 19.5 | 19.5 | 20.5
27 | 10356 | 26_10356 | 87 | 87 | 1180 | 14.5 | 8.4 | 4 | 27В | - | - | - | - | - | 1.25 | 0.76 | 0.54 | - | ВСЖМ 123-126 - 3 | -
|  |  | 30.59 | 30.59 |  | 19.5 | 19.5 | 20.5
28 | 10367 | 26_10367 | 88 | 88 | 1180 | 13 | 7.7 | 3.4 | 28В | - | - | - | - | - | 1.34 | 1.48 | 1.33 | - | ВСЖМ 123-126 - 3 | -
|  |  | 30.55 | 30.55 |  | 19.5 | 19.5 | 20.5
29 | 10368 | 26_10368 | 89 | 89 | 1180 | 13.1 | 8.1 | 3.5 | 29В | - | - | - | - | - | 2.1 | 1.2 | 0.83 | - | ВСЖМ 123-126 - 3 | -
|  |  | 30.07 | 30.07 |  | 19.5 | 19.5 | 20.5
30 | 10369 | 26_10369 | 90 | 90 | 1180 | 13.5 | 7.7 | 3.2 | 30В | - | - | - | - | - | 1.28 | 1.02 | 1.03 | - | ВСЖМ 123-126 - 3 | -
|  |  | 30.17 | 30.17 |  | 19.5 | 19.5 | 20.5
1 | 10363 | 26_10363 | 91 | 91 | 63 | 10.9 | 8.8 | 4.6 | 1г | - | - | - | - | - | 1.68 | 1.85 | 2.39 | - | ВСЖМ 123-126 - 3 | - |  | 4
|  |  | 30.02 | 30.02 |  | 20.5 | 20 | 20.5
2 | 10364 | 26_10364 | 92 | 92 | 63 | 9.2 | 5.1 | 2.2 | 2г | - | - | - | - | - | 1.48 | 1.86 | 3.59 | - | ВСЖМ 123-126 - 3 | -
|  |  | 30.31 | 30.31 |  | 20 | 20 | 20.5
3 | 10366 | 26_10366 | 93 | 93 | 63 | 11.1 | 9 | 3.5 | 3г | - | - | - | - | - | 2.72 | 2.04 | 1.8 | - | ВСЖМ 123-126 - 3 | -
|  |  | 30.41 | 30.41 |  | 20 | 20 | 20.5
4 | 10376 | 26_10376 | 94 | 94 | 63 | 12.3 | 6.1 | 3.4 | 4г | - | - | - | - | - | 5.54 | 5.14 | 3.29 | - | ВСЖМ 123-126 - 3 | -
|  |  | 29.49 | 29.49 |  | 20 | 20 | 20.5
5 | 10377 | 26_10377 | 95 | 95 | 63 | 13.2 | 9 | 3.9 | 5г | - | - | - | - | - | 3.9 | 2.22 | 3.6 | - | ВСЖМ 123-126 - 3 | -
|  |  | 30.52 | 30.52 |  | 20 | 20 | 20.5
6 | 10378 | 26_10378 | 96 | 96 | 63 | 13.2 | 8.2 | 4 | 6г | - | - | - | - | - | 1.03 | 0.62 | 0.65 | - | ВСЖМ 123-126 - 3 | -
|  |  | 30.28 | 30.28 |  | 20 | 20 | 20.5
7 | 10379 | 26_10379 | 97 | 97 | 63 | 11.2 | 8 | 3.3 | 7г | - | - | - | - | - | 3.69 | 2.01 | 1.35 | - | ВСЖМ 123-126 - 3 | -
|  |  | 30.14 | 30.14 |  | 20 | 20 | 20.5
8 | 10380 | 26_10380 | 98 | 98 | 63 | 8.8 | 7.2 | 2 | 8г | - | - | - | - | - | 4.48 | 2.5 | 2.28 | - | ВСЖМ 123-126 - 3 | -
|  |  | 30.01 | 30.01 |  | 20 | 20 | 20.5
9 | 10382 | 26_10382 | 99 | 99 | 63 | 9 | 5 | 2.5 | 9г | - | - | - | - | - | 2.03 | 2.11 | 2.93 | - | ВСЖМ 123-126 - 3 | -
|  |  | 30.14 | 30.14 |  | 20 | 20 | 20.5
10 |  | 26_ | 100 | 100 | 63 | - | - | - | 10г | - | - | - | - | - | - | - | - | - | #N/A | -
|  |  | - | - |  | - | - | -
11 |  | 26_ | 101 | 101 | 63 | - | - | - | 11г | - | - | - | - | - | - | - | - | - | #N/A | -
|  |  | - | - |  | - | - | -
12 |  | 26_ | 102 | 102 | 63 | - | - | - | 12г | - | - | - | - | - | - | - | - | - | #N/A | -
|  |  | - | - |  | - | - | -
13 |  | 26_ | 103 | 103 | 63 | - | - | - | 13г | - | - | - | - | - | - | - | - | - | #N/A | -
|  |  | - | - |  | - | - | -
14 |  | 26_ | 104 | 104 | 63 | - | - | - | 14г | - | - | - | - | - | - | - | - | - | #N/A | -
|  |  | - | - |  | - | - | -
15 |  | 26_ | 105 | 105 | 63 | - | - | - | 15г | - | - | - | - | - | - | - | - | - | #N/A | -
|  |  | - | - |  | - | - | -
16 |  | 26_ | 106 | 106 | 63 | - | - | - | 16г | - | - | - | - | - | - | - | - | - | #N/A | -
|  |  | - | - |  | - | - | -
17 |  | 26_ | 107 | 107 | 63 | - | - | - | 17г | - | - | - | - | - | - | - | - | - | #N/A | -
|  |  | - | - |  | - | - | -
18 |  | 26_ | 108 | 108 | 63 | - | - | - | 18г | - | - | - | - | - | - | - | - | - | #N/A | -
|  |  |  | 0 |  | - | - | -
19 |  | 26_ | 109 | 109 | 63 | - | - | - | 19г | - | - | - | - | - | - | - | - | - | #N/A | -
|  |  | - | - |  | - | - | -
20 |  | 26_ | 110 | 110 | 63 | - | - | - | 20г | - | - | - | - | - | - | - | - | - | #N/A | -
|  |  | - | - |  | - | - | -
21 |  | 26_ | 111 | 111 | 63 | - | - | - | 21г | - | - | - | - | - | - | - | - | - | #N/A | -
|  |  | - | - |  | - | - | -
22 |  | 26_ | 112 | 112 | 63 | - | - | - | 22г | - | - | - | - | - | - | - | - | - | #N/A | -
|  |  | - | - |  | - | - | -
23 |  | 26_ | 113 | 113 | 63 | - | - | - | 23г | - | - | - | - | - | - | - | - | - | #N/A | -
|  |  | - | - |  | - | - | -
24 |  | 26_ | 114 | 114 | 63 | - | - | - | 24г | - | - | - | - | - | - | - | - | - | #N/A | -
|  |  | - | - |  | - | - | -
25 |  | 26_ | 115 | 115 | 63 | - | - | - | 25г | - | - | - | - | - | - | - | - | - | #N/A | -
|  |  | - | - |  | - | - | -
26 |  | 26_ | 116 | 116 | 63 | - | - | - | 26г | - | - | - | - | - | - | - | - | - | #N/A | -
|  |  | - | - |  | - | - | -
27 |  | 26_ | 117 | 117 | 63 | - | - | - | 27г | - | - | - | - | - | - | - | - | - | #N/A | -
|  |  | - | - |  | - | - | -
28 |  | 26_ | 118 | 118 | 63 | - | - | - | 28г | - | - | - | - | - | - | - | - | - | #N/A | -
|  |  | - | - |  | - | - | -
29 |  | 26_ | 119 | 119 | 63 | - | - | - | 29г | - | - | - | - | - | - | - | - | - | #N/A | -
|  |  | - | - |  | - | - | -
30 |  | 26_ | 120 | 120 | 63 | - | - | - | 30г | - | - | - | - | - | - | - | - | - | #N/A | -
|  |  | - | - |  | - | - | -

## Чашки
1а | 1Б | 1В | 1г
2а | 2Б | 2В | 2г
3а | 3Б | 3В | 3г
4а | 4Б | 4В | 4г
5а | 5Б | 5В | 5г
6а | 6Б | 6В | 6г
7а | 7Б | 7В | 7г
8а | 8Б | 8В | 8г
9а | 9Б | 9В | 9г
10а | 10Б | 10В | 10г
11а | 11Б | 11В | 11г
12а | 12Б | 12В | 12г
13а | 13Б | 13В | 13г
14а | 14Б | 14В | 14г
15а | 15Б | 15В | 15г
16а | 16Б | 16В | 16г
17а | 17Б | 17В | 17г
18а | 18Б | 18В | 18г
19а | 19Б | 19В | 19г
20а | 20Б | 20В | 20г
21а | 21Б | 21В | 21г
22а | 22Б | 22В | 22г
23а | 23Б | 23В | 23г
24а | 24Б | 24В | 24г
25а | 25Б | 25В | 25г
26а | 26Б | 26В | 26г
27а | 27Б | 27В | 27г
28а | 28Б | 28В | 28г
29а | 29Б | 29В | 29г
30а | 30Б | 30В | 30г

## Тарировка ареометров
По таблице 4 ГОСТ 12536-2014:
[7 empty] | -1 | 0.9 | -0.9 | -0.8 | -0.8 | -0.7 | -0.6 | -0.6 | -0.5 | -0.4 | -0.3 | -0.3 | -0.2 | -0.1 | 0 | 0.1 | 0.2 | 0.3 | 0.4 | 0.5 | 0.6 | 0.7 | 0.8 | 0.9 | 1 | 1.1 | 1.3 | 1.4 | 1.5 | 1.6 | 1.8 | 1.9 | 2.1 | 2.2 | 2.3
№ | 0 | 1 | 2 |  |  |  | 13 | 13.5 | 14 | 14.5 | 15 | 15.5 | 16 | 16.5 | 17 | 17.5 | 18 | 18.5 | 19 | 19.5 | 20 | 20.5 | 21 | 21.5 | 22 | 22.5 | 23 | 23.5 | 24 | 24.5 | 25 | 25.5 | 26 | 26.5 | 27 | 27.5 | 28 | 28.5 | 29 | 29.5 | 30
54 | -0.5 | -0.9 | -0.4 | 0.5 | 1 |  | 0 | 1.9 | 0.1 | 0.2 | 0.2 | 0.3 | 0.4 | 0.4 | 0.5 | 0.6 | 0.7 | 0.7 | 0.8 | 0.9 | 1 | 1.1 | 1.2 | 1.3 | 1.4 | 1.5 | 1.6 | 1.7 | 1.8 | 1.9 | 2 | 2.1 | 2.3 | 2.4 | 2.5 | 2.6 | 2.8 | 2.9 | 3.1 | 3.2 | 3.3
63 | -1.4 | -1.5 | -1.5 | 0 | 1.4 |  | 0.4 | 2.3 | 0.5 | 0.6 | 0.6 | 0.7 | 0.8 | 0.8 | 0.9 | 1 | 1.1 | 1.1 | 1.2 | 1.3 | 1.4 | 1.5 | 1.6 | 1.7 | 1.8 | 1.9 | 2 | 2.1 | 2.2 | 2.3 | 2.4 | 2.5 | 2.7 | 2.8 | 2.9 | 3 | 3.2 | 3.3 | 3.5 | 3.6 | 3.7
73 | -1.7 | -2 | -2.2 | -0.2 | 1.5 |  | 0.5 | 2.4 | 0.6 | 0.7 | 0.7 | 0.8 | 0.9 | 0.9 | 1 | 1.1 | 1.2 | 1.2 | 1.3 | 1.4 | 1.5 | 1.6 | 1.7 | 1.8 | 1.9 | 2 | 2.1 | 2.2 | 2.3 | 2.4 | 2.5 | 2.6 | 2.8 | 2.9 | 3 | 3.1 | 3.3 | 3.4 | 3.6 | 3.7 | 3.8
109 | -1.5 | -1.3 | -1.4 | -0.1 | 1.4 |  | 0.4 | 2.3 | 0.5 | 0.6 | 0.6 | 0.7 | 0.8 | 0.8 | 0.9 | 1 | 1.1 | 1.1 | 1.2 | 1.3 | 1.4 | 1.5 | 1.6 | 1.7 | 1.8 | 1.9 | 2 | 2.1 | 2.2 | 2.3 | 2.4 | 2.5 | 2.7 | 2.8 | 2.9 | 3 | 3.2 | 3.3 | 3.5 | 3.6 | 3.7
111 | -1 | -1.2 | -1.2 | 0 | 1 |  | 0 | 1.9 | 0.1 | 0.2 | 0.2 | 0.3 | 0.4 | 0.4 | 0.5 | 0.6 | 0.7 | 0.7 | 0.8 | 0.9 | 1 | 1.1 | 1.2 | 1.3 | 1.4 | 1.5 | 1.6 | 1.7 | 1.8 | 1.9 | 2 | 2.1 | 2.3 | 2.4 | 2.5 | 2.6 | 2.8 | 2.9 | 3.1 | 3.2 | 3.3
112 | -4.6 | -4.6 | -4.5 | 0.1 | 4.7 |  | 3.7 | 5.6 | 3.8 | 3.9 | 3.9 | 4 | 4.1 | 4.1 | 4.2 | 4.3 | 4.4 | 4.4 | 4.5 | 4.6 | 4.7 | 4.8 | 4.9 | 5 | 5.1 | 5.2 | 5.3 | 5.4 | 5.5 | 5.6 | 5.7 | 5.8 | 6 | 6.1 | 6.2 | 6.3 | 6.5 | 6.6 | 6.8 | 6.9 | 7
122 | -1.6 | -1.6 | -1.9 | -0.3 | 1.3 |  | 0.3 | 2.2 | 0.4 | 0.5 | 0.5 | 0.6 | 0.7 | 0.7 | 0.8 | 0.9 | 1 | 1 | 1.1 | 1.2 | 1.3 | 1.4 | 1.5 | 1.6 | 1.7 | 1.8 | 1.9 | 2 | 2.1 | 2.2 | 2.3 | 2.4 | 2.6 | 2.7 | 2.8 | 2.9 | 3.1 | 3.2 | 3.4 | 3.5 | 3.6
123 | -1.1 | -1.1 | -1.3 | -0.2 | 0.9 |  | -0.1 | 1.8 | 0 | 0.1 | 0.1 | 0.2 | 0.3 | 0.3 | 0.4 | 0.5 | 0.6 | 0.6 | 0.7 | 0.8 | 0.9 | 1 | 1.1 | 1.2 | 1.3 | 1.4 | 1.5 | 1.6 | 1.7 | 1.8 | 1.9 | 2 | 2.2 | 2.3 | 2.4 | 2.5 | 2.7 | 2.8 | 3 | 3.1 | 3.2
178 | -1.7 | -1.4 | -1.5 | -0.1 | 1.6 |  | 0.6 | 2.5 | 0.7 | 0.8 | 0.8 | 0.9 | 1 | 1 | 1.1 | 1.2 | 1.3 | 1.3 | 1.4 | 1.5 | 1.6 | 1.7 | 1.8 | 1.9 | 2 | 2.1 | 2.2 | 2.3 | 2.4 | 2.5 | 2.6 | 2.7 | 2.9 | 3 | 3.1 | 3.2 | 3.4 | 3.5 | 3.7 | 3.8 | 3.9
243 | -0.8 | -1 | -1.5 | -0.5 | 0.3 |  | -0.7 | 1.2 | -0.6 | -0.5 | -0.5 | -0.4 | -0.3 | -0.3 | -0.2 | -0.1 | 0 | 0 | 0.1 | 0.2 | 0.3 | 0.4 | 0.5 | 0.6 | 0.7 | 0.8 | 0.9 | 1 | 1.1 | 1.2 | 1.3 | 1.4 | 1.6 | 1.7 | 1.8 | 1.9 | 2.1 | 2.2 | 2.4 | 2.5 | 2.6
275 | -1.1 | -1.1 | -1.2 | -0.1 | 1 |  | 0 | 1.9 | 0.1 | 0.2 | 0.2 | 0.3 | 0.4 | 0.4 | 0.5 | 0.6 | 0.7 | 0.7 | 0.8 | 0.9 | 1 | 1.1 | 1.2 | 1.3 | 1.4 | 1.5 | 1.6 | 1.7 | 1.8 | 1.9 | 2 | 2.1 | 2.3 | 2.4 | 2.5 | 2.6 | 2.8 | 2.9 | 3.1 | 3.2 | 3.3
307 | -1.7 | -1.9 | -2 | -0.1 | 1.6 |  | 0.6 | 2.5 | 0.7 | 0.8 | 0.8 | 0.9 | 1 | 1 | 1.1 | 1.2 | 1.3 | 1.3 | 1.4 | 1.5 | 1.6 | 1.7 | 1.8 | 1.9 | 2 | 2.1 | 2.2 | 2.3 | 2.4 | 2.5 | 2.6 | 2.7 | 2.9 | 3 | 3.1 | 3.2 | 3.4 | 3.5 | 3.7 | 3.8 | 3.9
367 | -1.7 | -1 | -1.4 | -0.4 | 1.3 |  | 0.3 | 2.2 | 0.4 | 0.5 | 0.5 | 0.6 | 0.7 | 0.7 | 0.8 | 0.9 | 1 | 1 | 1.1 | 1.2 | 1.3 | 1.4 | 1.5 | 1.6 | 1.7 | 1.8 | 1.9 | 2 | 2.1 | 2.2 | 2.3 | 2.4 | 2.6 | 2.7 | 2.8 | 2.9 | 3.1 | 3.2 | 3.4 | 3.5 | 3.6
382 | -0.9 | -0.9 | -0.9 | 0 | 0.9 |  | -0.1 | 1.8 | 0 | 0.1 | 0.1 | 0.2 | 0.3 | 0.3 | 0.4 | 0.5 | 0.6 | 0.6 | 0.7 | 0.8 | 0.9 | 1 | 1.1 | 1.2 | 1.3 | 1.4 | 1.5 | 1.6 | 1.7 | 1.8 | 1.9 | 2 | 2.2 | 2.3 | 2.4 | 2.5 | 2.7 | 2.8 | 3 | 3.1 | 3.2
396 | -0.2 | -0.7 | -1.2 | -0.5 | -0.3 |  | -1.3 | 0.6 | -1.2 | -1.1 | -1.1 | -1 | -0.9 | -0.9 | -0.8 | -0.7 | -0.6 | -0.6 | -0.5 | -0.4 | -0.3 | -0.2 | -0.1 | 0 | 0.1 | 0.2 | 0.3 | 0.4 | 0.5 | 0.6 | 0.7 | 0.8 | 1 | 1.1 | 1.2 | 1.3 | 1.5 | 1.6 | 1.8 | 1.9 | 2
452 | -0.9 | -2.1 | -2.2 | -0.1 | 0.8 |  | -0.2 | 1.7 | -0.1 | 0 | 0 | 0.1 | 0.2 | 0.2 | 0.3 | 0.4 | 0.5 | 0.5 | 0.6 | 0.7 | 0.8 | 0.9 | 1 | 1.1 | 1.2 | 1.3 | 1.4 | 1.5 | 1.6 | 1.7 | 1.8 | 1.9 | 2.1 | 2.2 | 2.3 | 2.4 | 2.6 | 2.7 | 2.9 | 3 | 3.1
605 | -1 | -1 | -0.4 | 0.6 | 1.6 | разбит, списан | 0.6 | 2.5 | 0.7 | 0.8 | 0.8 | 0.9 | 1 | 1 | 1.1 | 1.2 | 1.3 | 1.3 | 1.4 | 1.5 | 1.6 | 1.7 | 1.8 | 1.9 | 2 | 2.1 | 2.2 | 2.3 | 2.4 | 2.5 | 2.6 | 2.7 | 2.9 | 3 | 3.1 | 3.2 | 3.4 | 3.5 | 3.7 | 3.8 | 3.9
642 | -3 | -3.8 | -3.7 | 0.1 | 3.1 |  | 2.1 | 4 | 2.2 | 2.3 | 2.3 | 2.4 | 2.5 | 2.5 | 2.6 | 2.7 | 2.8 | 2.8 | 2.9 | 3 | 3.1 | 3.2 | 3.3 | 3.4 | 3.5 | 3.6 | 3.7 | 3.8 | 3.9 | 4 | 4.1 | 4.2 | 4.4 | 4.5 | 4.6 | 4.7 | 4.9 | 5 | 5.2 | 5.3 | 5.4
751 | -0.2 | 0.1 | 0.3 | 0.2 | 0.4 |  | -0.6 | 1.3 | -0.5 | -0.4 | -0.4 | -0.3 | -0.2 | -0.2 | -0.1 | 0 | 0.1 | 0.1 | 0.2 | 0.3 | 0.4 | 0.5 | 0.6 | 0.7 | 0.8 | 0.9 | 1 | 1.1 | 1.2 | 1.3 | 1.4 | 1.5 | 1.7 | 1.8 | 1.9 | 2 | 2.2 | 2.3 | 2.5 | 2.6 | 2.7
755 | -1 | -1.1 | -0.7 | 0.4 | 1.4 |  | 0.4 | 2.3 | 0.5 | 0.6 | 0.6 | 0.7 | 0.8 | 0.8 | 0.9 | 1 | 1.1 | 1.1 | 1.2 | 1.3 | 1.4 | 1.5 | 1.6 | 1.7 | 1.8 | 1.9 | 2 | 2.1 | 2.2 | 2.3 | 2.4 | 2.5 | 2.7 | 2.8 | 2.9 | 3 | 3.2 | 3.3 | 3.5 | 3.6 | 3.7
757 | -1.5 | -1.6 | -1.8 | -0.2 | 1.3 |  | 0.3 | 2.2 | 0.4 | 0.5 | 0.5 | 0.6 | 0.7 | 0.7 | 0.8 | 0.9 | 1 | 1 | 1.1 | 1.2 | 1.3 | 1.4 | 1.5 | 1.6 | 1.7 | 1.8 | 1.9 | 2 | 2.1 | 2.2 | 2.3 | 2.4 | 2.6 | 2.7 | 2.8 | 2.9 | 3.1 | 3.2 | 3.4 | 3.5 | 3.6
797 | -1 | -1.1 | -1 | 0.1 | 1.1 |  | 0.1 | 2 | 0.2 | 0.3 | 0.3 | 0.4 | 0.5 | 0.5 | 0.6 | 0.7 | 0.8 | 0.8 | 0.9 | 1 | 1.1 | 1.2 | 1.3 | 1.4 | 1.5 | 1.6 | 1.7 | 1.8 | 1.9 | 2 | 2.1 | 2.2 | 2.4 | 2.5 | 2.6 | 2.7 | 2.9 | 3 | 3.2 | 3.3 | 3.4
882 | -1.4 | -1.6 | -1.7 | -0.1 | 1.3 |  | 0.3 | 2.2 | 0.4 | 0.5 | 0.5 | 0.6 | 0.7 | 0.7 | 0.8 | 0.9 | 1 | 1 | 1.1 | 1.2 | 1.3 | 1.4 | 1.5 | 1.6 | 1.7 | 1.8 | 1.9 | 2 | 2.1 | 2.2 | 2.3 | 2.4 | 2.6 | 2.7 | 2.8 | 2.9 | 3.1 | 3.2 | 3.4 | 3.5 | 3.6
904 | -1.5 | -1.2 | -1.3 | -0.1 | 1.4 |  | 0.4 | 2.3 | 0.5 | 0.6 | 0.6 | 0.7 | 0.8 | 0.8 | 0.9 | 1 | 1.1 | 1.1 | 1.2 | 1.3 | 1.4 | 1.5 | 1.6 | 1.7 | 1.8 | 1.9 | 2 | 2.1 | 2.2 | 2.3 | 2.4 | 2.5 | 2.7 | 2.8 | 2.9 | 3 | 3.2 | 3.3 | 3.5 | 3.6 | 3.7
913 | -0.3 | -1 | -0.2 | 0.8 | 1.1 |  | 0.1 | 2 | 0.2 | 0.3 | 0.3 | 0.4 | 0.5 | 0.5 | 0.6 | 0.7 | 0.8 | 0.8 | 0.9 | 1 | 1.1 | 1.2 | 1.3 | 1.4 | 1.5 | 1.6 | 1.7 | 1.8 | 1.9 | 2 | 2.1 | 2.2 | 2.4 | 2.5 | 2.6 | 2.7 | 2.9 | 3 | 3.2 | 3.3 | 3.4
914 | -1.3 | -1 | -1.3 | -0.3 | 1 |  | 0 | 1.9 | 0.1 | 0.2 | 0.2 | 0.3 | 0.4 | 0.4 | 0.5 | 0.6 | 0.7 | 0.7 | 0.8 | 0.9 | 1 | 1.1 | 1.2 | 1.3 | 1.4 | 1.5 | 1.6 | 1.7 | 1.8 | 1.9 | 2 | 2.1 | 2.3 | 2.4 | 2.5 | 2.6 | 2.8 | 2.9 | 3.1 | 3.2 | 3.3
1002 | -1.8 | -2 | -1.7 | 0.3 | 2.1 |  | 1.1 | 3 | 1.2 | 1.3 | 1.3 | 1.4 | 1.5 | 1.5 | 1.6 | 1.7 | 1.8 | 1.8 | 1.9 | 2 | 2.1 | 2.2 | 2.3 | 2.4 | 2.5 | 2.6 | 2.7 | 2.8 | 2.9 | 3 | 3.1 | 3.2 | 3.4 | 3.5 | 3.6 | 3.7 | 3.9 | 4 | 4.2 | 4.3 | 4.4
1006 | -1.9 | -2 | -2.1 | -0.1 | 1.8 |  | 0.8 | 2.7 | 0.9 | 1 | 1 | 1.1 | 1.2 | 1.2 | 1.3 | 1.4 | 1.5 | 1.5 | 1.6 | 1.7 | 1.8 | 1.9 | 2 | 2.1 | 2.2 | 2.3 | 2.4 | 2.5 | 2.6 | 2.7 | 2.8 | 2.9 | 3.1 | 3.2 | 3.3 | 3.4 | 3.6 | 3.7 | 3.9 | 4 | 4.1
1012 | -0.5 | -0.8 | -1.1 | -0.3 | 0.2 |  | -0.8 | 1.1 | -0.7 | -0.6 | -0.6 | -0.5 | -0.4 | -0.4 | -0.3 | -0.2 | -0.1 | -0.1 | 0 | 0.1 | 0.2 | 0.3 | 0.4 | 0.5 | 0.6 | 0.7 | 0.8 | 0.9 | 1 | 1.1 | 1.2 | 1.3 | 1.5 | 1.6 | 1.7 | 1.8 | 2 | 2.1 | 2.3 | 2.4 | 2.5
1046 | -0.8 | -0.8 | -0.8 | 0 | 0.8 |  | -0.2 | 1.7 | -0.1 | 0 | 0 | 0.1 | 0.2 | 0.2 | 0.3 | 0.4 | 0.5 | 0.5 | 0.6 | 0.7 | 0.8 | 0.9 | 1 | 1.1 | 1.2 | 1.3 | 1.4 | 1.5 | 1.6 | 1.7 | 1.8 | 1.9 | 2.1 | 2.2 | 2.3 | 2.4 | 2.6 | 2.7 | 2.9 | 3 | 3.1
1060 | -1.4 | -1.1 | -1.3 | -0.2 | 1.2 |  | 0.2 | 2.1 | 0.3 | 0.4 | 0.4 | 0.5 | 0.6 | 0.6 | 0.7 | 0.8 | 0.9 | 0.9 | 1 | 1.1 | 1.2 | 1.3 | 1.4 | 1.5 | 1.6 | 1.7 | 1.8 | 1.9 | 2 | 2.1 | 2.2 | 2.3 | 2.5 | 2.6 | 2.7 | 2.8 | 3 | 3.1 | 3.3 | 3.4 | 3.5
1132 | -0.5 | -0.7 | -0.7 | 0 | 0.5 |  | -0.5 | 1.4 | -0.4 | -0.3 | -0.3 | -0.2 | -0.1 | -0.1 | 0 | 0.1 | 0.2 | 0.2 | 0.3 | 0.4 | 0.5 | 0.6 | 0.7 | 0.8 | 0.9 | 1 | 1.1 | 1.2 | 1.3 | 1.4 | 1.5 | 1.6 | 1.8 | 1.9 | 2 | 2.1 | 2.3 | 2.4 | 2.6 | 2.7 | 2.8
1180 | -0.1 | -0.5 | -0.2 | 0.3 | 0.4 |  | -0.6 | 1.3 | -0.5 | -0.4 | -0.4 | -0.3 | -0.2 | -0.2 | -0.1 | 0 | 0.1 | 0.1 | 0.2 | 0.3 | 0.4 | 0.5 | 0.6 | 0.7 | 0.8 | 0.9 | 1 | 1.1 | 1.2 | 1.3 | 1.4 | 1.5 | 1.7 | 1.8 | 1.9 | 2 | 2.2 | 2.3 | 2.5 | 2.6 | 2.7
1304 | -0.7 | -0.1 | -0.6 | -0.5 | 0.2 |  | -0.8 | 1.1 | -0.7 | -0.6 | -0.6 | -0.5 | -0.4 | -0.4 | -0.3 | -0.2 | -0.1 | -0.1 | 0 | 0.1 | 0.2 | 0.3 | 0.4 | 0.5 | 0.6 | 0.7 | 0.8 | 0.9 | 1 | 1.1 | 1.2 | 1.3 | 1.5 | 1.6 | 1.7 | 1.8 | 2 | 2.1 | 2.3 | 2.4 | 2.5
1314 | -1.7 | -2 | -2.5 | -0.5 | 1.2 |  | 0.2 | 2.1 | 0.3 | 0.4 | 0.4 | 0.5 | 0.6 | 0.6 | 0.7 | 0.8 | 0.9 | 0.9 | 1 | 1.1 | 1.2 | 1.3 | 1.4 | 1.5 | 1.6 | 1.7 | 1.8 | 1.9 | 2 | 2.1 | 2.2 | 2.3 | 2.5 | 2.6 | 2.7 | 2.8 | 3 | 3.1 | 3.3 | 3.4 | 3.5
1326 | 1 | 1 | 1 | 0 | -1 |  | -2 | -0.1 | -1.9 | -1.8 | -1.8 | -1.7 | -1.6 | -1.6 | -1.5 | -1.4 | -1.3 | -1.3 | -1.2 | -1.1 | -1 | -0.9 | -0.8 | -0.7 | -0.6 | -0.5 | -0.4 | -0.3 | -0.2 | -0.1 | 0 | 0.1 | 0.3 | 0.4 | 0.5 | 0.6 | 0.8 | 0.9 | 1.1 | 1.2 | 1.3
1476 | -1.6 | -1 | -1 | 0 | 1.6 |  | 0.6 | 2.5 | 0.7 | 0.8 | 0.8 | 0.9 | 1 | 1 | 1.1 | 1.2 | 1.3 | 1.3 | 1.4 | 1.5 | 1.6 | 1.7 | 1.8 | 1.9 | 2 | 2.1 | 2.2 | 2.3 | 2.4 | 2.5 | 2.6 | 2.7 | 2.9 | 3 | 3.1 | 3.2 | 3.4 | 3.5 | 3.7 | 3.8 | 3.9
1669 | -1.7 | -1 | -1.1 | -0.1 | 1.6 |  | 0.6 | 2.5 | 0.7 | 0.8 | 0.8 | 0.9 | 1 | 1 | 1.1 | 1.2 | 1.3 | 1.3 | 1.4 | 1.5 | 1.6 | 1.7 | 1.8 | 1.9 | 2 | 2.1 | 2.2 | 2.3 | 2.4 | 2.5 | 2.6 | 2.7 | 2.9 | 3 | 3.1 | 3.2 | 3.4 | 3.5 | 3.7 | 3.8 | 3.9