## Форма для намыва
Ф-063 |  |  | Журнал первичных и промежуточных результатов состава грунтов ареометрическим методом при промывке ГОСТ 12536-2014
№ | Вписать номер без преффикса | Регистационный номер пробы | Номер колбы | Номер колбы | Номер ареометра | 1 замер | 2 замер | 3 замер | Номер чашки | Содержание растительных остатков | Масса фракций, г | [6 empty] | Дата проведения испытаний | Наименование объекта | процентное содержание Р.О. в пробе
[11 empty] | >10 | 5-10 | 5-2 | 2-1 | 1-0,5 | 0,5-0,25 | 0,25-0,10
|  |  | Масса возд. сух. навески, г | Масса возд. сух. навески, г с учетом РО |  | Температура, °С | Температура, °С | Температура, °С
1 | 10438 | 26_10438 | 1 | 1 | 1180 | 17 | 10 | 1.2 | 1Б | - | - | - | - | 0.06 | 0.05 | 0.16 | 0.33 | - | ВСЖМ 123-126 - 4 | - | 1
|  |  | 30.38 | 30.38 |  | 20 | 20 | 21
2 | 10439 | 26_10439 | 2 | 2 | 1180 | 7.1 | 4 | 1.8 | 2Б | - | - | 0.44 | 0.65 | 1.02 | 2.19 | 3.19 | 4.97 | - | ВСЖМ 123-126 - 4 | -
|  |  | 30.14 | 30.14 |  | 20 | 20 | 21
3 | 10440 | 26_10440 | 3 | 3 | 1180 | 6.9 | 2.6 | 0.4 | 3Б | - | - | 1.59 | 1.01 | 1.34 | 2.08 | 2.84 | 5.07 | - | ВСЖМ 123-126 - 4 | -
|  |  | 30.82 | 30.82 |  | 20 | 20.5 | 21
4 | 10441 | 26_10441 | 4 | 4 | 1180 | 8.4 | 5 | 1.9 | 4Б | - | - | 1.05 | 0.46 | 0.94 | 1.55 | 2.46 | 4.56 | - | ВСЖМ 123-126 - 4 | -
|  |  | 30.24 | 30.24 |  | 20 | 20 | 21
5 | 10442 | 26_10442 | 5 | 5 | 1180 | 10.2 | 8.1 | 4 | 5Б | - | - | 1.87 | 1.73 | 1.77 | 1.55 | 1.14 | 1.62 | - | ВСЖМ 123-126 - 4 | -
|  |  | 30.01 | 30.01 |  | 20 | 20.5 | 21
6 | 10443 | 26_10443 | 6 | 6 | 1180 | 7.9 | 6 | 2 | 6Б | - | - | 2.52 | 3.31 | 3.16 | 2.59 | 1.74 | 2.27 | - | ВСЖМ 123-126 - 4 | -
|  |  | 30.54 | 30.54 |  | 20 | 20 | 21
7 | 10444 | 26_10444 | 7 | 7 | 1180 | 14.2 | 12.2 | 9.7 | 7Б | - | - | 0.95 | 0.34 | 0.54 | 0.55 | 0.68 | 1.19 | - | ВСЖМ 123-126 - 4 | -
|  |  | 30.09 | 30.09 |  | 20 | 20.5 | 21
8 | 10445 | 26_10445 | 8 | 8 | 1180 | 10.4 | 6.8 | 1.8 | 8Б | - | - | 5.52 | 1.5 | 1.08 | 0.87 | 0.63 | 0.71 | - | ВСЖМ 123-126 - 4 | -
|  |  | 30.01 | 30.01 |  | 20 | 20 | 21
9 | 10446 | 26_10446 | 9 | 9 | 1180 | 11.3 | 7.1 | 3 | 9Б | - | - | 2.77 | 1.3 | 1.15 | 0.97 | 0.52 | 0.46 | - | ВСЖМ 123-126 - 4 | -
|  |  | 30.48 | 30.48 |  | 20 | 20.5 | 21
10 | 10447 | 26_10447 | 10 | 10 | 1180 | 7 | 5 | 1.2 | 10Б | - | - | 6.3 | 2.01 | 2.3 | 2.28 | 1.44 | 1.21 | - | ВСЖМ 123-126 - 4 | -
|  |  | 30.43 | 30.43 |  | 20 | 20 | 21
11 | 10448 | 26_10448 | 11 | 11 | 1180 | 10.1 | 6 | 1.4 | 11Б | - | - | 0.97 | 2.34 | 1.95 | 2.07 | 1.31 | 1.4 | - | ВСЖМ 123-126 - 4 | -
|  |  | 30.18 | 30.18 |  | 20 | 20.5 | 21
12 | 10449 | 26_10449 | 12 | 12 | 1180 | 9.9 | 6 | 1 | 12Б | - | - | 1.54 | 1.59 | 1.36 | 2.06 | 1.52 | 1.74 | - | ВСЖМ 123-126 - 4 | -
|  |  | 30.19 | 30.19 |  | 20 | 20 | 21
13 | 10450 | 26_10450 | 13 | 13 | 1180 | 8.5 | 4.9 | 0.8 | 13Б | - | 0.99 | 1.99 | 1.2 | 1.5 | 2.71 | 1.99 | 2.06 | - | ВСЖМ 123-126 - 4 | -
|  |  | 30.54 | 30.54 |  | 20 | 20 | 21
14 | 10452 | 26_10452 | 14 | 14 | 1180 | 3 | 0 | -0.7 | 14Б | - | - | - | 0.03 | 0.35 | 1.19 | 2.47 | 6.51 | - | ВСЖМ 123-126 - 4 | -
|  |  | 31.17 | 31.17 |  | 20 | 20 | 21
15 | 10453 | 26_10453 | 15 | 15 | 1180 | 14.9 | 10 | 3.2 | 15Б | - | - | - | 0.1 | 0.12 | 0.04 | 0.16 | 0.55 | - | ВСЖМ 123-126 - 4 | -
|  |  | 31.35 | 31.35 |  | 20 | 20.5 | 21
16 | 10454 | 26_10454 | 16 | 16 | 1180 | 9 | 4.1 | 1.1 | 16Б | - | - | 0.85 | 0.36 | 0.81 | 1.69 | 2.38 | 4.15 | - | ВСЖМ 123-126 - 4 | -
|  |  | 30.6 | 30.6 |  | 20 | 20 | 21
17 | 10455 | 26_10455 | 17 | 17 | 1180 | 9 | 4.4 | 1.2 | 17Б | - | - | 0.98 | 0.21 | 0.86 | 1.56 | 2.3 | 3.99 | - | ВСЖМ 123-126 - 4 | -
|  |  | 30.24 | 30.24 |  | 20.5 | 20.5 | 21
18 | 10456 | 26_10456 | 18 | 18 | 1180 | 9.1 | 5.8 | 2.6 | 18Б | - | - | 0.94 | 0.59 | 0.68 | 1.49 | 2.16 | 4.12 | - | ВСЖМ 123-126 - 4 | -
|  |  | 30.29 | 30.29 |  | 20 | 20 | 21
19 | 10458 | 26_10458 | 19 | 19 | 1180 | 17 | 12.9 | 4.5 | 19Б | - | - | - | - | - | - | 0.02 | 0.07 | - | ВСЖМ 123-126 - 4 | -
|  |  | 30.05 | 30.05 |  | 20 | 20 | 21
20 | 10459 | 26_10459 | 20 | 20 | 1180 | 17.1 | 11 | 1.6 | 20Б | - | - | - | - | - | - | - | 0.03 | - | ВСЖМ 123-126 - 4 | -
|  |  | 30.14 | 30.14 |  | 20 | 20 | 21
21 | 10460 | 26_10460 | 21 | 21 | 1180 | 8 | 4.1 | 1.1 | 21Б | - | - | 0.81 | 0.51 | 0.93 | 1.87 | 2.61 | 4.85 | - | ВСЖМ 123-126 - 4 | -
|  |  | 30.55 | 30.55 |  | 20 | 20 | 21
22 | 10461 | 26_10461 | 22 | 22 | 1180 | 8.2 | 5 | 1.7 | 22Б | - | 0.95 | 0.98 | 0.83 | 1.1 | 1.66 | 2.27 | 4.22 | - | ВСЖМ 123-126 - 4 | -
|  |  | 30.64 | 30.64 |  | 20 | 20 | 21
23 | 10462 | 26_10462 | 23 | 23 | 1180 | 6 | 1.5 | 0 | 23Б | - | - | 0.07 | 0.34 | 0.62 | 1.93 | 2.94 | 6.31 | - | ВСЖМ 123-126 - 4 | -
|  |  | 30.12 | 30.12 |  | 20 | 20 | 21
24 | 10464 | 26_10464 | 24 | 24 | 1180 | 16.9 | 11.2 | 3.9 | 24Б | - | - | - | - | - | - | 0.06 | 0.12 | - | ВСЖМ 123-126 - 4 | -
|  |  | 30.3 | 30.3 |  | 20 | 20 | 21
25 | 10465 | 26_10465 | 25 | 25 | 1180 | 17.1 | 14.1 | 3.6 | 25Б | - | - | - | - | - | - | 0.03 | 0.07 | - | ВСЖМ 123-126 - 4 | -
|  |  | 30.31 | 30.31 |  | 20 | 20 | 21
26 | 10466 | 26_10466 | 26 | 26 | 1180 | 18 | 16.5 | 5.1 | 26Б | - | - | - | - | - | - | 0.04 | 0.07 | - | ВСЖМ 123-126 - 4 | -
|  |  | 31.94 | 31.94 |  | 20.5 | 20 | 21
27 | 10467 | 26_10467 | 27 | 27 | 1180 | 10.5 | 6.4 | 2.8 | 27Б | - | - | - | 0.32 | 0.63 | 1.55 | 2.01 | 3.71 | - | ВСЖМ 123-126 - 4 | -
|  |  | 30.65 | 30.65 |  | 20 | 20.5 | 21
28 | 10468 | 26_10468 | 28 | 28 | 1180 | 8.4 | 4.9 | 1.9 | 28Б | - | - | 0.8 | 0.76 | 1.07 | 1.82 | 2.7 | 4.53 | - | ВСЖМ 123-126 - 4 | -
|  |  | 30.82 | 30.82 |  | 20.5 | 20.5 | 21
29 | 10471 | 26_10471 | 29 | 29 | 1180 | 16.8 | 9.9 | 5.7 | 29Б | - | - | - | - | - | - | 0.07 | 0.1 | - | ВСЖМ 123-126 - 4 | -
|  |  | 30.21 | 30.21 |  | 20.5 | 20.5 | 21
30 | 10472 | 26_10472 | 30 | 30 | 1180 | 17.9 | 13.5 | 3.1 | 30Б | - | - | - | - | - | - | - | 0.03 | - | ВСЖМ 123-126 - 4 | -
|  |  | 31.08 | 31.08 |  | 20.5 | 20.5 | 21
1 | 10473 | 26_10473 | 31 | 31 | 882 | 16.4 | 13.2 | 2 | 1а | - | - | - | - | - | - | - | 0.03 | - | ВСЖМ 123-126 - 4 | - | 2
|  |  | 30.14 | 30.14 |  | 20.5 | 20.5 | 21
2 | 10477 | 26_10477 | 32 | 32 | 882 | 16.3 | 10.1 | 3.8 | 2а | - | - | - | - | - | - | - | 0.04 | - | ВСЖМ 123-126 - 4 | -
|  |  | 30.43 | 30.43 |  | 20.5 | 20.5 | 21
3 | 10478 | 26_10478 | 33 | 33 | 882 | 16 | 12 | 5.2 | 3а | - | - | - | - | - | 0.02 | 0.02 | 0.1 | - | ВСЖМ 123-126 - 4 | -
|  |  | 30.04 | 30.04 |  | 20.5 | 20.5 | 21
4 | 10479 | 26_10479 | 34 | 34 | 882 | 16.1 | 9 | 0.7 | 4а | - | - | - | 0.03 | 0.04 | 0.06 | 0.13 | 0.4 | - | ВСЖМ 123-126 - 4 | -
|  |  | 30.78 | 30.78 |  | 20.5 | 20.5 | 21
5 | 10480 | 26_10480 | 35 | 35 | 882 | 17.3 | 3.3 | 0.1 | 5а | - | - | 0.58 | 0.82 | 0.99 | 1.96 | 2.69 | 4.19 | - | ВСЖМ 123-126 - 4 | -
|  |  | 30.72 | 30.72 |  | 20.5 | 20.5 | 21
6 | 10481 | 26_10481 | 36 | 36 | 882 | 8.1 | 4.1 | 1 | 6а | - | - | - | 1.22 | 0.99 | 1.68 | 2.22 | 3.78 | - | ВСЖМ 123-126 - 4 | -
|  |  | 30.41 | 30.41 |  | 20.5 | 20.5 | 21
7 | 10482 | 26_10482 | 37 | 37 | 882 | 3.8 | 0 | -0.2 | 7а | - | - | - | - | - | 0.04 | 0.05 | 2.67 | - | ВСЖМ 123-126 - 4 | -
|  |  | 31.35 | 31.35 |  | 20.5 | 20.5 | 21
8 | 10483 | 26_10483 | 38 | 38 | 882 | 16.5 | 14 | 4.2 | 8а | - | - | - | - | - | - | 0.04 | 0.08 | - | ВСЖМ 123-126 - 4 | -
|  |  | 30.11 | 30.11 |  | 20.5 | 20.5 | 21
9 | 10484 | 26_10484 | 39 | 39 | 882 | 16.3 | 10.6 | 0.4 | 9а | - | - | - | - | - | - | - | 0.02 | - | ВСЖМ 123-126 - 4 | -
|  |  | 30.24 | 30.24 |  | 20.5 | 20.5 | 21
10 | 10485 | 26_10485 | 40 | 40 | 882 | 7 | 3.3 | 0.1 | 10а | - | - | 0.53 | 0.78 | 0.89 | 1.71 | 2.33 | 4.63 | - | ВСЖМ 123-126 - 4 | -
|  |  | 30.42 | 30.42 |  | 20.5 | 20.5 | 21
11 | 10486 | 26_10486 | 41 | 41 | 882 | 13 | 11 | 5.1 | 11а | - | - | 1.69 | 0.25 | 0.55 | 0.78 | 0.66 | 0.81 | - | ВСЖМ 123-126 - 4 | -
|  |  | 30.32 | 30.32 |  | 20.5 | 20.5 | 21
12 | 10487 | 26_10487 | 42 | 42 | 882 | 7.4 | 5.7 | 2.9 | 12а | - | 0.81 | 1.14 | 2.8 | 2.21 | 1.72 | 1.24 | 2.05 | - | ВСЖМ 123-126 - 4 | -
|  |  | 30.39 | 30.39 |  | 20.5 | 20.5 | 21
13 | 10488 | 26_10488 | 43 | 43 | 882 | 10.1 | 8 | 4.2 | 13а | - | - | 1.17 | 1.57 | 1.58 | 1.44 | 1.07 | 1.74 | - | ВСЖМ 123-126 - 4 | -
|  |  | 30.47 | 30.47 |  | 20.5 | 20.5 | 21
14 | 10489 | 26_10489 | 44 | 44 | 882 | 16.8 | 11 | 6.4 | 14а | - | - | - | - | 0.04 | 0.14 | 0.13 | 0.19 | - | ВСЖМ 123-126 - 4 | -
|  |  | 30.66 | 30.66 |  | 20.5 | 20.5 | 21
15 | 10490 | 26_10490 | 45 | 45 | 882 | 11.3 | 6.2 | 2.1 | 15а | - | 0.98 | 0.84 | 0.73 | 0.98 | 0.9 | 0.72 | 0.74 | - | ВСЖМ 123-126 - 4 | -
|  |  | 30.38 | 30.38 |  | 20.55 | 20.5 | 21
16 | 10491 | 26_10491 | 46 | 46 | 882 | 9 | 4.2 | 0.5 | 16а | - | - | 1.6 | 2.63 | 1.57 | 1.38 | 0.99 | 1.2 | - | ВСЖМ 123-126 - 4 | -
|  |  | 30.21 | 30.21 |  | 20.5 | 20.5 | 21
17 | 10492 | 26_10492 | 47 | 47 | 882 | 14 | 5.8 | 1.3 | 17а | - | - | - | 0.08 | 0.2 | 0.24 | 0.12 | 0.15 | - | ВСЖМ 123-126 - 4 | -
|  |  | 30.24 | 30.24 |  | 20.5 | 20.5 | 21
18 | 10493 | 26_10493 | 48 | 48 | 882 | 12.4 | 6.1 | 1.2 | 18а | - | - | 0.76 | 0.57 | 0.81 | 0.97 | 0.68 | 0.62 | - | ВСЖМ 123-126 - 4 | -
|  |  | 30.12 | 30.12 |  | 20.5 | 20.5 | 21
19 | 10494 | 26_10494 | 49 | 49 | 882 | 11.1 | 6.7 | 1.4 | 19а | - | - | 1.01 | 1.56 | 1.58 | 1.38 | 0.77 | 0.66 | - | ВСЖМ 123-126 - 4 | -
|  |  | 30.51 | 30.51 |  | 20.5 | 20.5 | 21
20 | 10495 | 26_10495 | 50 | 50 | 882 | 11.8 | 7.2 | 2.1 | 20а | - | 0.35 | 0.82 | 1.22 | 1.12 | 1.15 | 0.81 | 0.79 | - | ВСЖМ 123-126 - 4 | -
|  |  | 30.14 | 30.14 |  | 20.5 | 20.5 | 21
21 | 10496 | 26_10496 | 51 | 51 | 882 | 15.9 | 8 | 3.1 | 21а | - | - | - | - | 0.03 | 0.07 | 0.04 | 0.09 | - | ВСЖМ 123-126 - 4 | -
|  |  | 30.17 | 30.17 |  | 20.5 | 20.5 | 21
22 | 10497 | 26_10497 | 52 | 52 | 882 | 8.2 | 6.6 | 3.5 | 22а | - | - | 1.96 | 1.72 | 1.95 | 1.95 | 1.49 | 2.21 | - | ВСЖМ 123-126 - 4 | -
|  |  | 30.2 | 30.2 |  | 20.5 | 20.5 | 21
23 | 10498 | 26_10498 | 53 | 53 | 882 | 11 | 6 | 1.6 | 23а | - | 0.56 | 0.78 | 1.16 | 1.13 | 1.11 | 0.81 | 0.56 | - | ВСЖМ 123-126 - 4 | -
|  |  | 30.2 | 30.2 |  | 20.5 | 20.5 | 21
24 | 10499 | 26_10499 | 54 | 54 | 882 | 11 | 6.7 | 1.9 | 24а | - | - | 1.05 | 1.23 | 1.85 | 1.62 | 0.87 | 0.46 | - | ВСЖМ 123-126 - 4 | -
|  |  | 30.06 | 30.06 |  | 20.5 | 20.5 | 21
25 | 10475 | 26_10475 | 55 | 55 | 882 | 4 | 1.2 | -0.8 | 25а | - | - | - | - | - | 7.33 | 6.41 | 4.32 | - | ВСЖМ 123-126 - 4 | -
|  |  | 31.43 | 31.43 |  | 20.5 | 20.5 | 21
26 | 10474 | 26_10474 | 56 | 56 | 882 | 2.2 | 0.4 | -0.9 | 26а | - | - | - | - | - | 7.48 | 8.57 | 4.84 | - | ВСЖМ 123-126 - 4 | -
|  |  | 30.4 | 30.4 |  | 20.5 | 20.5 | 21
27 | 09893 | 26_09893 | 57 | 57 | 882 | 15 | 5 | -0.1 | 27а | - | - | - | - | 0.03 | 0.04 | 0.1 | 0.23 | - | ВСЖМ 123-126 - 1 | -
|  |  | 30.13 | 30.13 |  | 20.5 | 20.5 | 21
28 | 09906 | 26_09906 | 58 | 58 | 882 | 16 | 7.3 | 0.2 | 28а | - | - | - | 0.1 | 0.01 | 0.09 | 0.17 | 0.43 | - | ВСЖМ 123-126 - 1 | -
|  |  | 30.36 | 30.36 |  | 20.5 | 20.5 | 21
29 | 09930 | 26_09930 | 59 | 59 | 882 | 13.2 | 8 | 2.6 | 29а | - | - | 0.35 | 0.81 | 1.1 | 0.99 | 0.59 | 0.53 | - | ВСЖМ 123-126 - 1 | -
|  |  | 30.52 | 30.52 |  | 20.5 | 20.5 | 21
30 | 09932 | 26_09932 | 60 | 60 | 882 | 15.5 | 5 | 0 | 30а | - | - | - | - | - | 0.06 | 0.1 | 0.24 | - | ВСЖМ 123-126 - 1 | -
|  |  | 30.75 | 30.75 |  | 20.5 | 20.5 | 21
1 | 09946 | 26_09946 | 61 | 61 | 1476 | 16 | 9.6 | 2.1 | 1В | - | - | 0.37 | - | - | 0.05 | 0.07 | 0.19 | - | ВСЖМ 123-126 - 1 | - | 3
|  |  | 30.08 | 30.08 |  | 20.5 | 20.5 | 21
2 | 09953 | 26_09953 | 62 | 62 | 1476 | 12.2 | 10 | 6.8 | 2В | - | - | 1.76 | 1.19 | 0.96 | 1.27 | 0.59 | 0.91 | - | ВСЖМ 123-126 - 1 | -
|  |  | 30.72 | 30.72 |  | 20.5 | 20.5 | 21
3 | 09919 | 26_09919 | 63 | 63 | 1476 | 16.2 | 8 | 2 | 3В | - | - | - | - | - | 0.07 | 0.06 | 0.16 | - | ВСЖМ 123-126 - 1 | -
|  |  | 30.12 | 30.12 |  | 20.5 | 20.5 | 21
4 | 09897 | 26_09897 | 64 | 64 | 1476 | 10.4 | 6.6 | 2.1 | 4В | - | - | - | - | - | 2.39 | 1.84 | 2.97 | - | ВСЖМ 123-126 - 1 | -
|  |  | 30.23 | 30.23 |  | 20.5 | 20.5 | 21
5 |  | 26_ | 65 | 65 | 1476 | - | - | - | 5В | - | - | - | - | - | - | - | - | - | #N/A | -
|  |  | - | - |  | - | - | -
6 |  | 26_ | 66 | 66 | 1476 | - | - | - | 6В | - | - | - | - | - | - | - | - | - | #N/A | -
|  |  | - | - |  | - | - | -
7 |  | 26_ | 67 | 67 | 1476 | - | - | - | 7В | - | - | - | - | - | - | - | - | - | #N/A | -
|  |  | - | - |  | - | - | -
8 |  | 26_ | 68 | 68 | 1476 | - | - | - | 8В | - | - | - | - | - | - | - | - | - | #N/A | -
|  |  | - | - |  | - | - | -
9 |  | 26_ | 69 | 69 | 1476 | - | - | - | 9В | - | - | - | - | - | - | - | - | - | #N/A | -
|  |  | - | - |  | - | - | -
10 |  | 26_ | 70 | 70 | 1476 | - | - | - | 10В | - | - | - | - | - | - | - | - | - | #N/A | -
|  |  | - | - |  | - | - | -
11 |  | 26_ | 71 | 71 | 1476 | - | - | - | 11В | - | - | - | - | - | - | - | - | - | #N/A | -
|  |  | - | - |  | - | - | -
12 |  | 26_ | 72 | 72 | 1476 | - | - | - | 12В | - | - | - | - | - | - | - | - | - | #N/A | -
|  |  | - | - |  | - | - | -
13 |  | 26_ | 73 | 73 | 1476 | - | - | - | 13В | - | - | - | - | - | - | - | - | - | #N/A | -
|  |  | - | - |  | - | - | -
14 |  | 26_ | 74 | 74 | 1476 | - | - | - | 14В | - | - | - | - | - | - | - | - | - | #N/A | -
|  |  | - | - |  | - | - | -
15 |  | 26_ | 75 | 75 | 1476 | - | - | - | 15В | - | - | - | - | - | - | - | - | - | #N/A | -
|  |  | - | - |  | - | - | -
16 |  | 26_ | 76 | 76 | 1476 | - | - | - | 16В | - | - | - | - | - | - | - | - | - | #N/A | -
|  |  | - | - |  | - | - | -
17 |  | 26_ | 77 | 77 | 1476 | - | - | - | 17В | - | - | - | - | - | - | - | - | - | #N/A | -
|  |  | - | - |  | - | - | -
18 |  | 26_ | 78 | 78 | 1476 | - | - | - | 18В | - | - | - | - | - | - | - | - | - | #N/A | -
|  |  | - | - |  | - | - | -
19 |  | 26_ | 79 | 79 | 1476 | - | - | - | 19В | - | - | - | - | - | - | - | - | - | #N/A | -
|  |  | - | - |  | - | - | -
20 |  | 26_ | 80 | 80 | 1476 | - | - | - | 20В | - | - | - | - | - | - | - | - | - | #N/A | -
|  |  | - | - |  | - | - | -
21 |  | 26_ | 81 | 81 | 1476 | - | - | - | 21В | - | - | - | - | - | - | - | - | - | #N/A | -
|  |  | - | - |  | - | - | -
22 |  | 26_ | 82 | 82 | 1476 | - | - | - | 22В | - | - | - | - | - | - | - | - | - | #N/A | -
|  |  | - | - |  | - | - | -
23 |  | 26_ | 83 | 83 | 1476 | - | - | - | 23В | - | - | - | - | - | - | - | - | - | #N/A | -
|  |  | - | - |  | - | - | -
24 |  | 26_ | 84 | 84 | 1476 | - | - | - | 24В | - | - | - | - | - | - | - | - | - | #N/A | -
|  |  | - | - |  | - | - | -
25 |  | 26_ | 85 | 85 | 1476 | - | - | - | 25В | - | - | - | - | - | - | - | - | - | #N/A | -
|  |  | - | - |  | - | - | -
26 |  | 26_ | 86 | 86 | 1476 | - | - | - | 26В | - | - | - | - | - | - | - | - | - | #N/A | -
|  |  | - | - |  | - | - | -
27 |  | 26_ | 87 | 87 | 1476 | - | - | - | 27В | - | - | - | - | - | - | - | - | - | #N/A | -
|  |  | - | - |  | - | - | -
28 |  | 26_ | 88 | 88 | 1476 | - | - | - | 28В | - | - | - | - | - | - | - | - | - | #N/A | -
|  |  | - | - |  | - | - | -
29 |  | 26_ | 89 | 89 | 1476 | - | - | - | 29В | - | - | - | - | - | - | - | - | - | #N/A | -
|  |  | - | - |  | - | - | -
30 |  | 26_ | 90 | 90 | 1476 | - | - | - | 30В | - | - | - | - | - | - | - | - | - | #N/A | -
|  |  | - | - |  | - | - | -
1 |  | 26_ | 91 | 91 | - | - | - | - | 1г | - | - | - | - | - | - | - | - | - | #N/A | - | 4
|  |  | - | - |  | - | - | -
2 |  | 26_ | 92 | 92 | - | - | - | - | 2г | - | - | - | - | - | - | - | - | - | #N/A | -
|  |  | - | - |  | - | - | -
3 |  | 26_ | 93 | 93 | - | - | - | - | 3г | - | - | - | - | - | - | - | - | - | #N/A | -
|  |  | - | - |  | - | - | -
4 |  | 26_ | 94 | 94 | - | - | - | - | 4г | - | - | - | - | - | - | - | - | - | #N/A | -
|  |  | - | - |  | - | - | -
5 |  | 26_ | 95 | 95 | - | - | - | - | 5г | - | - | - | - | - | - | - | - | - | #N/A | -
|  |  | - | - |  | - | - | -
6 |  | 26_ | 96 | 96 | - | - | - | - | 6г | - | - | - | - | - | - | - | - | - | #N/A | -
|  |  | - | - |  | - | - | -
7 |  | 26_ | 97 | 97 | - | - | - | - | 7г | - | - | - | - | - | - | - | - | - | #N/A | -
|  |  | - | - |  | - | - | -
8 |  | 26_ | 98 | 98 | - | - | - | - | 8г | - | - | - | - | - | - | - | - | - | #N/A | -
|  |  | - | - |  | - | - | -
9 |  | 26_ | 99 | 99 | - | - | - | - | 9г | - | - | - | - | - | - | - | - | - | #N/A | -
|  |  | - | - |  | - | - | -
10 |  | 26_ | 100 | 100 | - | - | - | - | 10г | - | - | - | - | - | - | - | - | - | #N/A | -
|  |  | - | - |  | - | - | -
11 |  | 26_ | 101 | 101 | - | - | - | - | 11г | - | - | - | - | - | - | - | - | - | #N/A | -
|  |  | - | - |  | - | - | -
12 |  | 26_ | 102 | 102 | - | - | - | - | 12г | - | - | - | - | - | - | - | - | - | #N/A | -
|  |  | - | - |  | - | - | -
13 |  | 26_ | 103 | 103 | - | - | - | - | 13г | - | - | - | - | - | - | - | - | - | #N/A | -
|  |  | - | - |  | - | - | -
14 |  | 26_ | 104 | 104 | - | - | - | - | 14г | - | - | - | - | - | - | - | - | - | #N/A | -
|  |  | - | - |  | - | - | -
15 |  | 26_ | 105 | 105 | - | - | - | - | 15г | - | - | - | - | - | - | - | - | - | #N/A | -
|  |  | - | - |  | - | - | -
16 |  | 26_ | 106 | 106 | - | - | - | - | 16г | - | - | - | - | - | - | - | - | - | #N/A | -
|  |  | - | - |  | - | - | -
17 |  | 26_ | 107 | 107 | - | - | - | - | 17г | - | - | - | - | - | - | - | - | - | #N/A | -
|  |  | - | - |  | - | - | -
18 |  | 26_ | 108 | 108 | - | - | - | - | 18г | - | - | - | - | - | - | - | - | - | #N/A | -
|  |  | - | - |  | - | - | -
19 |  | 26_ | 109 | 109 | - | - | - | - | 19г | - | - | - | - | - | - | - | - | - | #N/A | -
|  |  | - | - |  | - | - | -
20 |  | 26_ | 110 | 110 | - | - | - | - | 20г | - | - | - | - | - | - | - | - | - | #N/A | -
|  |  | - | - |  | - | - | -
21 |  | 26_ | 111 | 111 | - | - | - | - | 21г | - | - | - | - | - | - | - | - | - | #N/A | -
|  |  | - | - |  | - | - | -
22 |  | 26_ | 112 | 112 | - | - | - | - | 22г | - | - | - | - | - | - | - | - | - | #N/A | -
|  |  | - | - |  | - | - | -
23 |  | 26_ | 113 | 113 | - | - | - | - | 23г | - | - | - | - | - | - | - | - | - | #N/A | -
|  |  | - | - |  | - | - | -
24 |  | 26_ | 114 | 114 | - | - | - | - | 24г | - | - | - | - | - | - | - | - | - | #N/A | -
|  |  | - | - |  | - | - | -
25 |  | 26_ | 115 | 115 | - | - | - | - | 25г | - | - | - | - | - | - | - | - | - | #N/A | -
|  |  | - | - |  | - | - | -
26 |  | 26_ | 116 | 116 | - | - | - | - | 26г | - | - | - | - | - | - | - | - | - | #N/A | -
|  |  | - | - |  | - | - | -
27 |  | 26_ | 117 | 117 | - | - | - | - | 27г | - | - | - | - | - | - | - | - | - | #N/A | -
|  |  | - | - |  | - | - | -
28 |  | 26_ | 118 | 118 | - | - | - | - | 28г | - | - | - | - | - | - | - | - | - | #N/A | -
|  |  | - | - |  | - | - | -
29 |  | 26_ | 119 | 119 | - | - | - | - | 29г | - | - | - | - | - | - | - | - | - | #N/A | -
|  |  | - | - |  | - | - | -
30 |  | 26_ | 120 | 120 | - | - | - | - | 30г | - | - | - | - | - | - | - | - | - | #N/A | -
|  |  | - | - |  | - | - | -

## Чашки
1а | 1Б | 1В | 1г
2а | 2Б | 2В | 2г
3а | 3Б | 3В | 3г
4а | 4Б | 4В | 4г
5а | 5Б | 5В | 5г
6а | 6Б | 6В | 6г
7а | 7Б | 7В | 7г
8а | 8Б | 8В | 8г
9а | 9Б | 9В | 9г
10а | 10Б | 10В | 10г
11а | 11Б | 11В | 11г
12а | 12Б | 12В | 12г
13а | 13Б | 13В | 13г
14а | 14Б | 14В | 14г
15а | 15Б | 15В | 15г
16а | 16Б | 16В | 16г
17а | 17Б | 17В | 17г
18а | 18Б | 18В | 18г
19а | 19Б | 19В | 19г
20а | 20Б | 20В | 20г
21а | 21Б | 21В | 21г
22а | 22Б | 22В | 22г
23а | 23Б | 23В | 23г
24а | 24Б | 24В | 24г
25а | 25Б | 25В | 25г
26а | 26Б | 26В | 26г
27а | 27Б | 27В | 27г
28а | 28Б | 28В | 28г
29а | 29Б | 29В | 29г
30а | 30Б | 30В | 30г

## Тарировка ареометров
По таблице 4 ГОСТ 12536-2014:
[7 empty] | -1 | 0.9 | -0.9 | -0.8 | -0.8 | -0.7 | -0.6 | -0.6 | -0.5 | -0.4 | -0.3 | -0.3 | -0.2 | -0.1 | 0 | 0.1 | 0.2 | 0.3 | 0.4 | 0.5 | 0.6 | 0.7 | 0.8 | 0.9 | 1 | 1.1 | 1.3 | 1.4 | 1.5 | 1.6 | 1.8 | 1.9 | 2.1 | 2.2 | 2.3
№ | 0 | 1 | 2 |  |  |  | 13 | 13.5 | 14 | 14.5 | 15 | 15.5 | 16 | 16.5 | 17 | 17.5 | 18 | 18.5 | 19 | 19.5 | 20 | 20.5 | 21 | 21.5 | 22 | 22.5 | 23 | 23.5 | 24 | 24.5 | 25 | 25.5 | 26 | 26.5 | 27 | 27.5 | 28 | 28.5 | 29 | 29.5 | 30
54 | -0.5 | -0.9 | -0.4 | 0.5 | 1 |  | 0 | 1.9 | 0.1 | 0.2 | 0.2 | 0.3 | 0.4 | 0.4 | 0.5 | 0.6 | 0.7 | 0.7 | 0.8 | 0.9 | 1 | 1.1 | 1.2 | 1.3 | 1.4 | 1.5 | 1.6 | 1.7 | 1.8 | 1.9 | 2 | 2.1 | 2.3 | 2.4 | 2.5 | 2.6 | 2.8 | 2.9 | 3.1 | 3.2 | 3.3
63 | -1.4 | -1.5 | -1.5 | 0 | 1.4 |  | 0.4 | 2.3 | 0.5 | 0.6 | 0.6 | 0.7 | 0.8 | 0.8 | 0.9 | 1 | 1.1 | 1.1 | 1.2 | 1.3 | 1.4 | 1.5 | 1.6 | 1.7 | 1.8 | 1.9 | 2 | 2.1 | 2.2 | 2.3 | 2.4 | 2.5 | 2.7 | 2.8 | 2.9 | 3 | 3.2 | 3.3 | 3.5 | 3.6 | 3.7
73 | -1.7 | -2 | -2.2 | -0.2 | 1.5 |  | 0.5 | 2.4 | 0.6 | 0.7 | 0.7 | 0.8 | 0.9 | 0.9 | 1 | 1.1 | 1.2 | 1.2 | 1.3 | 1.4 | 1.5 | 1.6 | 1.7 | 1.8 | 1.9 | 2 | 2.1 | 2.2 | 2.3 | 2.4 | 2.5 | 2.6 | 2.8 | 2.9 | 3 | 3.1 | 3.3 | 3.4 | 3.6 | 3.7 | 3.8
109 | -1.5 | -1.3 | -1.4 | -0.1 | 1.4 |  | 0.4 | 2.3 | 0.5 | 0.6 | 0.6 | 0.7 | 0.8 | 0.8 | 0.9 | 1 | 1.1 | 1.1 | 1.2 | 1.3 | 1.4 | 1.5 | 1.6 | 1.7 | 1.8 | 1.9 | 2 | 2.1 | 2.2 | 2.3 | 2.4 | 2.5 | 2.7 | 2.8 | 2.9 | 3 | 3.2 | 3.3 | 3.5 | 3.6 | 3.7
111 | -1 | -1.2 | -1.2 | 0 | 1 |  | 0 | 1.9 | 0.1 | 0.2 | 0.2 | 0.3 | 0.4 | 0.4 | 0.5 | 0.6 | 0.7 | 0.7 | 0.8 | 0.9 | 1 | 1.1 | 1.2 | 1.3 | 1.4 | 1.5 | 1.6 | 1.7 | 1.8 | 1.9 | 2 | 2.1 | 2.3 | 2.4 | 2.5 | 2.6 | 2.8 | 2.9 | 3.1 | 3.2 | 3.3
112 | -4.6 | -4.6 | -4.5 | 0.1 | 4.7 |  | 3.7 | 5.6 | 3.8 | 3.9 | 3.9 | 4 | 4.1 | 4.1 | 4.2 | 4.3 | 4.4 | 4.4 | 4.5 | 4.6 | 4.7 | 4.8 | 4.9 | 5 | 5.1 | 5.2 | 5.3 | 5.4 | 5.5 | 5.6 | 5.7 | 5.8 | 6 | 6.1 | 6.2 | 6.3 | 6.5 | 6.6 | 6.8 | 6.9 | 7
122 | -1.6 | -1.6 | -1.9 | -0.3 | 1.3 |  | 0.3 | 2.2 | 0.4 | 0.5 | 0.5 | 0.6 | 0.7 | 0.7 | 0.8 | 0.9 | 1 | 1 | 1.1 | 1.2 | 1.3 | 1.4 | 1.5 | 1.6 | 1.7 | 1.8 | 1.9 | 2 | 2.1 | 2.2 | 2.3 | 2.4 | 2.6 | 2.7 | 2.8 | 2.9 | 3.1 | 3.2 | 3.4 | 3.5 | 3.6
123 | -1.1 | -1.1 | -1.3 | -0.2 | 0.9 |  | -0.1 | 1.8 | 0 | 0.1 | 0.1 | 0.2 | 0.3 | 0.3 | 0.4 | 0.5 | 0.6 | 0.6 | 0.7 | 0.8 | 0.9 | 1 | 1.1 | 1.2 | 1.3 | 1.4 | 1.5 | 1.6 | 1.7 | 1.8 | 1.9 | 2 | 2.2 | 2.3 | 2.4 | 2.5 | 2.7 | 2.8 | 3 | 3.1 | 3.2
178 | -1.7 | -1.4 | -1.5 | -0.1 | 1.6 |  | 0.6 | 2.5 | 0.7 | 0.8 | 0.8 | 0.9 | 1 | 1 | 1.1 | 1.2 | 1.3 | 1.3 | 1.4 | 1.5 | 1.6 | 1.7 | 1.8 | 1.9 | 2 | 2.1 | 2.2 | 2.3 | 2.4 | 2.5 | 2.6 | 2.7 | 2.9 | 3 | 3.1 | 3.2 | 3.4 | 3.5 | 3.7 | 3.8 | 3.9
243 | -0.8 | -1 | -1.5 | -0.5 | 0.3 |  | -0.7 | 1.2 | -0.6 | -0.5 | -0.5 | -0.4 | -0.3 | -0.3 | -0.2 | -0.1 | 0 | 0 | 0.1 | 0.2 | 0.3 | 0.4 | 0.5 | 0.6 | 0.7 | 0.8 | 0.9 | 1 | 1.1 | 1.2 | 1.3 | 1.4 | 1.6 | 1.7 | 1.8 | 1.9 | 2.1 | 2.2 | 2.4 | 2.5 | 2.6
275 | -1.1 | -1.1 | -1.2 | -0.1 | 1 |  | 0 | 1.9 | 0.1 | 0.2 | 0.2 | 0.3 | 0.4 | 0.4 | 0.5 | 0.6 | 0.7 | 0.7 | 0.8 | 0.9 | 1 | 1.1 | 1.2 | 1.3 | 1.4 | 1.5 | 1.6 | 1.7 | 1.8 | 1.9 | 2 | 2.1 | 2.3 | 2.4 | 2.5 | 2.6 | 2.8 | 2.9 | 3.1 | 3.2 | 3.3
307 | -1.7 | -1.9 | -2 | -0.1 | 1.6 |  | 0.6 | 2.5 | 0.7 | 0.8 | 0.8 | 0.9 | 1 | 1 | 1.1 | 1.2 | 1.3 | 1.3 | 1.4 | 1.5 | 1.6 | 1.7 | 1.8 | 1.9 | 2 | 2.1 | 2.2 | 2.3 | 2.4 | 2.5 | 2.6 | 2.7 | 2.9 | 3 | 3.1 | 3.2 | 3.4 | 3.5 | 3.7 | 3.8 | 3.9
367 | -1.7 | -1 | -1.4 | -0.4 | 1.3 |  | 0.3 | 2.2 | 0.4 | 0.5 | 0.5 | 0.6 | 0.7 | 0.7 | 0.8 | 0.9 | 1 | 1 | 1.1 | 1.2 | 1.3 | 1.4 | 1.5 | 1.6 | 1.7 | 1.8 | 1.9 | 2 | 2.1 | 2.2 | 2.3 | 2.4 | 2.6 | 2.7 | 2.8 | 2.9 | 3.1 | 3.2 | 3.4 | 3.5 | 3.6
382 | -0.9 | -0.9 | -0.9 | 0 | 0.9 |  | -0.1 | 1.8 | 0 | 0.1 | 0.1 | 0.2 | 0.3 | 0.3 | 0.4 | 0.5 | 0.6 | 0.6 | 0.7 | 0.8 | 0.9 | 1 | 1.1 | 1.2 | 1.3 | 1.4 | 1.5 | 1.6 | 1.7 | 1.8 | 1.9 | 2 | 2.2 | 2.3 | 2.4 | 2.5 | 2.7 | 2.8 | 3 | 3.1 | 3.2
396 | -0.2 | -0.7 | -1.2 | -0.5 | -0.3 |  | -1.3 | 0.6 | -1.2 | -1.1 | -1.1 | -1 | -0.9 | -0.9 | -0.8 | -0.7 | -0.6 | -0.6 | -0.5 | -0.4 | -0.3 | -0.2 | -0.1 | 0 | 0.1 | 0.2 | 0.3 | 0.4 | 0.5 | 0.6 | 0.7 | 0.8 | 1 | 1.1 | 1.2 | 1.3 | 1.5 | 1.6 | 1.8 | 1.9 | 2
452 | -0.9 | -2.1 | -2.2 | -0.1 | 0.8 |  | -0.2 | 1.7 | -0.1 | 0 | 0 | 0.1 | 0.2 | 0.2 | 0.3 | 0.4 | 0.5 | 0.5 | 0.6 | 0.7 | 0.8 | 0.9 | 1 | 1.1 | 1.2 | 1.3 | 1.4 | 1.5 | 1.6 | 1.7 | 1.8 | 1.9 | 2.1 | 2.2 | 2.3 | 2.4 | 2.6 | 2.7 | 2.9 | 3 | 3.1
605 | -1 | -1 | -0.4 | 0.6 | 1.6 | разбит, списан | 0.6 | 2.5 | 0.7 | 0.8 | 0.8 | 0.9 | 1 | 1 | 1.1 | 1.2 | 1.3 | 1.3 | 1.4 | 1.5 | 1.6 | 1.7 | 1.8 | 1.9 | 2 | 2.1 | 2.2 | 2.3 | 2.4 | 2.5 | 2.6 | 2.7 | 2.9 | 3 | 3.1 | 3.2 | 3.4 | 3.5 | 3.7 | 3.8 | 3.9
642 | -3 | -3.8 | -3.7 | 0.1 | 3.1 |  | 2.1 | 4 | 2.2 | 2.3 | 2.3 | 2.4 | 2.5 | 2.5 | 2.6 | 2.7 | 2.8 | 2.8 | 2.9 | 3 | 3.1 | 3.2 | 3.3 | 3.4 | 3.5 | 3.6 | 3.7 | 3.8 | 3.9 | 4 | 4.1 | 4.2 | 4.4 | 4.5 | 4.6 | 4.7 | 4.9 | 5 | 5.2 | 5.3 | 5.4
751 | -0.2 | 0.1 | 0.3 | 0.2 | 0.4 |  | -0.6 | 1.3 | -0.5 | -0.4 | -0.4 | -0.3 | -0.2 | -0.2 | -0.1 | 0 | 0.1 | 0.1 | 0.2 | 0.3 | 0.4 | 0.5 | 0.6 | 0.7 | 0.8 | 0.9 | 1 | 1.1 | 1.2 | 1.3 | 1.4 | 1.5 | 1.7 | 1.8 | 1.9 | 2 | 2.2 | 2.3 | 2.5 | 2.6 | 2.7
755 | -1 | -1.1 | -0.7 | 0.4 | 1.4 |  | 0.4 | 2.3 | 0.5 | 0.6 | 0.6 | 0.7 | 0.8 | 0.8 | 0.9 | 1 | 1.1 | 1.1 | 1.2 | 1.3 | 1.4 | 1.5 | 1.6 | 1.7 | 1.8 | 1.9 | 2 | 2.1 | 2.2 | 2.3 | 2.4 | 2.5 | 2.7 | 2.8 | 2.9 | 3 | 3.2 | 3.3 | 3.5 | 3.6 | 3.7
757 | -1.5 | -1.6 | -1.8 | -0.2 | 1.3 |  | 0.3 | 2.2 | 0.4 | 0.5 | 0.5 | 0.6 | 0.7 | 0.7 | 0.8 | 0.9 | 1 | 1 | 1.1 | 1.2 | 1.3 | 1.4 | 1.5 | 1.6 | 1.7 | 1.8 | 1.9 | 2 | 2.1 | 2.2 | 2.3 | 2.4 | 2.6 | 2.7 | 2.8 | 2.9 | 3.1 | 3.2 | 3.4 | 3.5 | 3.6
797 | -1 | -1.1 | -1 | 0.1 | 1.1 |  | 0.1 | 2 | 0.2 | 0.3 | 0.3 | 0.4 | 0.5 | 0.5 | 0.6 | 0.7 | 0.8 | 0.8 | 0.9 | 1 | 1.1 | 1.2 | 1.3 | 1.4 | 1.5 | 1.6 | 1.7 | 1.8 | 1.9 | 2 | 2.1 | 2.2 | 2.4 | 2.5 | 2.6 | 2.7 | 2.9 | 3 | 3.2 | 3.3 | 3.4
882 | -1.4 | -1.6 | -1.7 | -0.1 | 1.3 |  | 0.3 | 2.2 | 0.4 | 0.5 | 0.5 | 0.6 | 0.7 | 0.7 | 0.8 | 0.9 | 1 | 1 | 1.1 | 1.2 | 1.3 | 1.4 | 1.5 | 1.6 | 1.7 | 1.8 | 1.9 | 2 | 2.1 | 2.2 | 2.3 | 2.4 | 2.6 | 2.7 | 2.8 | 2.9 | 3.1 | 3.2 | 3.4 | 3.5 | 3.6
904 | -1.5 | -1.2 | -1.3 | -0.1 | 1.4 |  | 0.4 | 2.3 | 0.5 | 0.6 | 0.6 | 0.7 | 0.8 | 0.8 | 0.9 | 1 | 1.1 | 1.1 | 1.2 | 1.3 | 1.4 | 1.5 | 1.6 | 1.7 | 1.8 | 1.9 | 2 | 2.1 | 2.2 | 2.3 | 2.4 | 2.5 | 2.7 | 2.8 | 2.9 | 3 | 3.2 | 3.3 | 3.5 | 3.6 | 3.7
913 | -0.3 | -1 | -0.2 | 0.8 | 1.1 |  | 0.1 | 2 | 0.2 | 0.3 | 0.3 | 0.4 | 0.5 | 0.5 | 0.6 | 0.7 | 0.8 | 0.8 | 0.9 | 1 | 1.1 | 1.2 | 1.3 | 1.4 | 1.5 | 1.6 | 1.7 | 1.8 | 1.9 | 2 | 2.1 | 2.2 | 2.4 | 2.5 | 2.6 | 2.7 | 2.9 | 3 | 3.2 | 3.3 | 3.4
914 | -1.3 | -1 | -1.3 | -0.3 | 1 |  | 0 | 1.9 | 0.1 | 0.2 | 0.2 | 0.3 | 0.4 | 0.4 | 0.5 | 0.6 | 0.7 | 0.7 | 0.8 | 0.9 | 1 | 1.1 | 1.2 | 1.3 | 1.4 | 1.5 | 1.6 | 1.7 | 1.8 | 1.9 | 2 | 2.1 | 2.3 | 2.4 | 2.5 | 2.6 | 2.8 | 2.9 | 3.1 | 3.2 | 3.3
1002 | -1.8 | -2 | -1.7 | 0.3 | 2.1 |  | 1.1 | 3 | 1.2 | 1.3 | 1.3 | 1.4 | 1.5 | 1.5 | 1.6 | 1.7 | 1.8 | 1.8 | 1.9 | 2 | 2.1 | 2.2 | 2.3 | 2.4 | 2.5 | 2.6 | 2.7 | 2.8 | 2.9 | 3 | 3.1 | 3.2 | 3.4 | 3.5 | 3.6 | 3.7 | 3.9 | 4 | 4.2 | 4.3 | 4.4
1006 | -1.9 | -2 | -2.1 | -0.1 | 1.8 |  | 0.8 | 2.7 | 0.9 | 1 | 1 | 1.1 | 1.2 | 1.2 | 1.3 | 1.4 | 1.5 | 1.5 | 1.6 | 1.7 | 1.8 | 1.9 | 2 | 2.1 | 2.2 | 2.3 | 2.4 | 2.5 | 2.6 | 2.7 | 2.8 | 2.9 | 3.1 | 3.2 | 3.3 | 3.4 | 3.6 | 3.7 | 3.9 | 4 | 4.1
1012 | -0.5 | -0.8 | -1.1 | -0.3 | 0.2 |  | -0.8 | 1.1 | -0.7 | -0.6 | -0.6 | -0.5 | -0.4 | -0.4 | -0.3 | -0.2 | -0.1 | -0.1 | 0 | 0.1 | 0.2 | 0.3 | 0.4 | 0.5 | 0.6 | 0.7 | 0.8 | 0.9 | 1 | 1.1 | 1.2 | 1.3 | 1.5 | 1.6 | 1.7 | 1.8 | 2 | 2.1 | 2.3 | 2.4 | 2.5
1046 | -0.8 | -0.8 | -0.8 | 0 | 0.8 |  | -0.2 | 1.7 | -0.1 | 0 | 0 | 0.1 | 0.2 | 0.2 | 0.3 | 0.4 | 0.5 | 0.5 | 0.6 | 0.7 | 0.8 | 0.9 | 1 | 1.1 | 1.2 | 1.3 | 1.4 | 1.5 | 1.6 | 1.7 | 1.8 | 1.9 | 2.1 | 2.2 | 2.3 | 2.4 | 2.6 | 2.7 | 2.9 | 3 | 3.1
1060 | -1.4 | -1.1 | -1.3 | -0.2 | 1.2 |  | 0.2 | 2.1 | 0.3 | 0.4 | 0.4 | 0.5 | 0.6 | 0.6 | 0.7 | 0.8 | 0.9 | 0.9 | 1 | 1.1 | 1.2 | 1.3 | 1.4 | 1.5 | 1.6 | 1.7 | 1.8 | 1.9 | 2 | 2.1 | 2.2 | 2.3 | 2.5 | 2.6 | 2.7 | 2.8 | 3 | 3.1 | 3.3 | 3.4 | 3.5
1132 | -0.5 | -0.7 | -0.7 | 0 | 0.5 |  | -0.5 | 1.4 | -0.4 | -0.3 | -0.3 | -0.2 | -0.1 | -0.1 | 0 | 0.1 | 0.2 | 0.2 | 0.3 | 0.4 | 0.5 | 0.6 | 0.7 | 0.8 | 0.9 | 1 | 1.1 | 1.2 | 1.3 | 1.4 | 1.5 | 1.6 | 1.8 | 1.9 | 2 | 2.1 | 2.3 | 2.4 | 2.6 | 2.7 | 2.8
1180 | -0.1 | -0.5 | -0.2 | 0.3 | 0.4 |  | -0.6 | 1.3 | -0.5 | -0.4 | -0.4 | -0.3 | -0.2 | -0.2 | -0.1 | 0 | 0.1 | 0.1 | 0.2 | 0.3 | 0.4 | 0.5 | 0.6 | 0.7 | 0.8 | 0.9 | 1 | 1.1 | 1.2 | 1.3 | 1.4 | 1.5 | 1.7 | 1.8 | 1.9 | 2 | 2.2 | 2.3 | 2.5 | 2.6 | 2.7
1304 | -0.7 | -0.1 | -0.6 | -0.5 | 0.2 |  | -0.8 | 1.1 | -0.7 | -0.6 | -0.6 | -0.5 | -0.4 | -0.4 | -0.3 | -0.2 | -0.1 | -0.1 | 0 | 0.1 | 0.2 | 0.3 | 0.4 | 0.5 | 0.6 | 0.7 | 0.8 | 0.9 | 1 | 1.1 | 1.2 | 1.3 | 1.5 | 1.6 | 1.7 | 1.8 | 2 | 2.1 | 2.3 | 2.4 | 2.5
1314 | -1.7 | -2 | -2.5 | -0.5 | 1.2 |  | 0.2 | 2.1 | 0.3 | 0.4 | 0.4 | 0.5 | 0.6 | 0.6 | 0.7 | 0.8 | 0.9 | 0.9 | 1 | 1.1 | 1.2 | 1.3 | 1.4 | 1.5 | 1.6 | 1.7 | 1.8 | 1.9 | 2 | 2.1 | 2.2 | 2.3 | 2.5 | 2.6 | 2.7 | 2.8 | 3 | 3.1 | 3.3 | 3.4 | 3.5
1326 | 1 | 1 | 1 | 0 | -1 |  | -2 | -0.1 | -1.9 | -1.8 | -1.8 | -1.7 | -1.6 | -1.6 | -1.5 | -1.4 | -1.3 | -1.3 | -1.2 | -1.1 | -1 | -0.9 | -0.8 | -0.7 | -0.6 | -0.5 | -0.4 | -0.3 | -0.2 | -0.1 | 0 | 0.1 | 0.3 | 0.4 | 0.5 | 0.6 | 0.8 | 0.9 | 1.1 | 1.2 | 1.3
1476 | -1.6 | -1 | -1 | 0 | 1.6 |  | 0.6 | 2.5 | 0.7 | 0.8 | 0.8 | 0.9 | 1 | 1 | 1.1 | 1.2 | 1.3 | 1.3 | 1.4 | 1.5 | 1.6 | 1.7 | 1.8 | 1.9 | 2 | 2.1 | 2.2 | 2.3 | 2.4 | 2.5 | 2.6 | 2.7 | 2.9 | 3 | 3.1 | 3.2 | 3.4 | 3.5 | 3.7 | 3.8 | 3.9
1669 | -1.7 | -1 | -1.1 | -0.1 | 1.6 |  | 0.6 | 2.5 | 0.7 | 0.8 | 0.8 | 0.9 | 1 | 1 | 1.1 | 1.2 | 1.3 | 1.3 | 1.4 | 1.5 | 1.6 | 1.7 | 1.8 | 1.9 | 2 | 2.1 | 2.2 | 2.3 | 2.4 | 2.5 | 2.6 | 2.7 | 2.9 | 3 | 3.1 | 3.2 | 3.4 | 3.5 | 3.7 | 3.8 | 3.9